## El-Ox
Oxide
Point# | Na2O | Al2O3 | MgO | CaO | MnO | Fe2O3 | FeO | P2O5 | Total | Fe2O3
5 | 9.051335 | 4.322329 | 7.117399 | 0.669292 | 23.42148 |  | 10.37600978 | 45.29375 | 100.2516 | 11.53086
18 | 9.735276 | 4.398752 | 7.134382 | 0.671415 | 23.07035 |  | 10.23476979 | 45.0373 | 100.2822 | 11.3739
19 | 9.466589 | 4.248117 | 7.095329 | 0.664848 | 22.95715 |  | 10.29262096 | 44.67854 | 99.40319396 | 11.43819
20 | 9.110674 | 4.336604 | 7.185412 | 0.685186 | 23.12553 |  | 10.22116411 | 45.06495 | 99.72952011 | 11.35878
21 | 9.146163 | 4.421256 | 7.111478 | 0.684086 | 23.25765 |  | 10.25714899 | 45.34937 | 100.2272 | 11.39877
22 | 9.63625 | 4.442811 | 7.087425 | 0.65174 | 23.20233 |  | 10.29657129 | 44.71128 | 100.0284 | 11.44258
23 | 8.841009 | 4.358922 | 7.108779 | 0.689602 | 23.1625 |  | 10.35308168 | 45.35157 | 99.86546368 | 11.50538
24 | 9.064254 | 4.32558 | 7.171789 | 0.656047 | 23.12943 |  | 10.27457003 | 45.60631 | 100.228 | 11.41813
25 | 8.922831 | 4.387846 | 7.298903 | 0.635262 | 23.26263 |  | 10.13039654 | 45.49208 | 100.1299 | 11.25791
26 | 8.943297 | 4.341007 | 7.276753 | 0.647042 | 22.93183 |  | 10.35908366 | 45.35665 | 99.85566266 | 11.51205
27 | 9.476546 | 4.358471 | 7.052036 | 0.629546 | 23.14604 |  | 10.14250848 | 45.20282 | 100.008 | 11.27137
28 | 8.929171 | 4.359992 | 7.04011 | 0.664028 | 23.15549 |  | 10.15160593 | 45.32322 | 99.62361693 | 11.28148
Ave. | 9.19361625 | 4.358474 | 7.139983 | 0.6623412 | 23.1518675 |  | 10.25746094 | 45.20565 | 99.96939602 | 11.39912
Stdv | 0.3045474 | 0.05125017 | 0.08080856 | 0.01924135 | 0.1324693 |  | 0.084734909 | 0.285927 | 0.2681708 | 0.09416591
Calculation was based on 24 O atoms:
| Emperical formula: |  | (Na2.80Ca0.11)S2.91(Mn3.09Fe0.47Mg0.36)S3.92(Mg1.31Fe2+0.69)S2.00(Al0.81Fe3+0.19)S1.00(PO4)6
Fe3+ Obtained by adjusting the Fe2+/Fe3+ ratio for electroneutrality.
| Ideal formula: |  | Na3Mn2+4Mg2Al(PO4)6

## Cal
FileName : 05-25
Setup Name : Anais_1.qtiSet
Date : 26-May-2016
Spectromers Conditions : Sp1 TAP, Sp3 LPET, Sp4 TAP, Sp4 TAP, Sp4 TAP, Sp1 TAP, Sp2 LPET, Sp5 LLIF, Sp5 LLIF, Sp3 LPET, Sp3 LPET, Sp3 LPET, Sp2 LPET
Full Spectromers Conditions : Sp1 TAP(2d= 25.745,K= 0.00218), Sp3 LPET(2d= 8.75,K= 0.000144), Sp4 TAP(2d= 25.745,K= 0.00218), Sp4 TAP(2d= 25.745,K= 0.00218), Sp4 TAP(2d= 25.745,K= 0.00218), Sp1 TAP(2d= 25.745,K= 0.00218), Sp2 LPET(2d= 8.75,K= 0.000144), Sp5 LLIF(2d= 4.0267,K= 0.000058), Sp5 LLIF(2d= 4.0267,K= 0.000058), Sp3 LPET(2d= 8.75,K= 0.000144), Sp3 LPET(2d= 8.75,K= 0.000144), Sp3 LPET(2d= 8.75,K= 0.000144), Sp2 LPET(2d= 8.75,K= 0.000144)
Column Conditions : Cond 1 : 15keV 10nA , Cond 2 : 15keV 20nA
Cond 1 : Na Ka, K Ka, F Ka
Cond 2 : Al Ka, Mg Ka, Si Ka, Ca Ka, Mn Ka, Fe Ka, P Ka, Pb Ma, Sr La, Ba La
User Name : SX
DataSet Comment : R160069 green light grey
Comment :
Analysis Date : 5/25/2016 3:06:31 PM
Project Name : Anais
Sample Name : 5_25_16
Analysis Parameters :
Sp | Elements | Xtal | Position | Bg+ | Bg- | Slope | Bias | Gain | Dtime | Blin | Wind | Mode
Sp1 | Na Ka |  | TAP | 46320 |  | -600 | 600 |  | 1280 | 2866 | 3 | 825 | 4000 | Diff
Sp3 | K Ka |  | LPET | 42763 |  | -600 | 600 |  | 1834 | 926 | 3 | 523 | 4000 | Diff
Sp4 | F Ka |  | TAP | 71312 |  | -850 | 600 |  | 1279 | 2866 | 3 | 873 | 4000 | Diff
Sp4 | Al Ka |  | TAP | 32471 |  | -600 | 600 |  | 1279 | 2866 | 3 | 873 | 4000 | Diff
Sp4 | Mg Ka |  | TAP | 38499 |  | -600 | 600 |  | 1280 | 2866 | 3 | 873 | 4000 | Diff
Sp1 | Si Ka |  | TAP | 27738 |  | -600 | 600 |  | 1280 | 2866 | 3 | 825 | 4000 | Diff
Sp2 | Ca Ka |  | LPET | 38385 |  | -600 | 600 |  | 1849 | 996 | 3 | 525 | 4000 | Diff
Sp5 | Mn Ka |  | LLIF | 52203 |  | -500 | 500 |  | 1822 | 426 | 3 | 500 | 4000 | Diff
Sp5 | Fe Ka |  | LLIF | 48082 |  | -500 | 500 |  | 1822 | 426 | 3 | 500 | 4000 | Diff
Sp3 | P Ka |  | LPET | 70379 |  | -930 | 930 |  | 1834 | 926 | 3 | 523 | 4000 | Diff
Sp3 | Pb Ma |  | LPET | 60422 |  | -600 | 600 |  | 1834 | 926 | 3 | 523 | 4000 | Diff
Sp3 | Sr La |  | LPET | 78488 |  | -400 | 400 |  | 1834 | 926 | 3 | 523 | 4000 | Diff
Sp2 | Ba La |  | LPET | 31724 |  | -600 | 600 |  | 1850 | 1011 | 3 | 525 | 4000 | Diff
Peak Position : Sp1 46320 (-600, 600), Sp3 42763 (-600, 600), Sp4 71312 (-850, 600), Sp4 32471 (-600, 600), Sp4 38499 (-600, 600), Sp1 27738 (-600, 600), Sp2 38385 (-600, 600), Sp5 52203 (-500, 500), Sp5 48082 (-500, 500), Sp3 70379 (-930, 930), Sp3 60422 (-600, 600), Sp3 78488 (-400, 400), Sp2 31724 (-600, 600)
Current Sample Position : X = 13535 Y = -25984 Z = 412
Standard Name :
Na On albite-Cr
K On kspar-OR1
F , P On ap-synap
Al, Ca On anor-hk
Mg, Si On ol-fo92
Mn On rhod791
Fe On fayalite
Pb On NBS_K0229
Sr On SrTiO3
Ba On NBS_K458
Standard composition :
albite-Cr = Si : 31.96%, Al : 10.39%, Fe : 0.01%, Ca : 0.01%, Na : 8.77%, K : 0.02%, O : 48.72%
kspar-OR1 = Si : 30.1%, Al : 9.83%, Fe : 0.02%, Na : 0.85%, K : 12.39%, Ba : 0.73%, Sr : 0.03%, Rb : 0.03%, H : 0.01%, O : 46.04%
ap-synap = F : 3.77%, P : 18.43%, Ca : 39.74%, O : 38.07%
anor-hk = Si : 20.57%, Al : 18.98%, Fe : 0.38%, Mg : 0.05%, Ca : 13.71%, Na : 0.44%, O : 46.08%
ol-fo92 = Si : 19.13%, Al : 0.02%, Fe : 6.36%, Mn : 0.09%, Mg : 30.33%, Ca : 0.07%, Ni : 0.32%, O : 43.74%
rhod791 = Si : 21.66%, Ti : 0.01%, Al : 0.02%, Fe : 2.1%, Mn : 36.14%, Mg : 0.58%, Ca : 2.69%, O : 37.28%
fayalite = Si : 13.84%, Ti : 0.01%, Al : 0.05%, Fe : 52.24%, Mn : 1.55%, Mg : 0.06%, Ca : 0.21%, Zn : 0.38%, O : 31.45%
NBS_K0229 = Si : 14.02%, Pb : 64.98%, O : 20.99%
SrTiO3 = Sr : 47.74%, Ti : 26.1%, O : 26.16%
NBS_K458 = Si : 23.05%, Ba : 41.79%, Zn : 3.01%, O : 31.87%
Calibration file name (Element intensity cps/nA) :
Na : albite-Cr_NaSp1_132.calDat (Na : 68.4 cps/nA)
K : kspar-OR1_K Sp3_046.calDat (K : 193.4 cps/nA)
F , P : ap-synap_F Sp4_P Sp3_CaSp2_001.calDat (F : 1.1 cps/nA, P : 119.1 cps/nA)
Al : anor-hk_AlSp4_083.calDat (Al : 359.4 cps/nA)
Mg : ol-fo92_MgSp4_065.calDat (Mg : 432.0 cps/nA)
Si : ol-fo92_SiSp1_050.calDat (Si : 342.3 cps/nA)
Ca : anor-hk_CaSp2_008.calDat (Ca : 300.2 cps/nA)
Mn : rhod791_MnSp5_127.calDat (Mn : 169.9 cps/nA)
Fe : fayalite_FeSp5_124.calDat (Fe : 270.3 cps/nA)
Pb : NBS_K0229_PbSp3_010.calDat (Pb : 114.8 cps/nA)
Sr : SrTiO3_SrSp3_002.calDat (Sr : 76.1 cps/nA)
Ba : NBS_K458_BaSp2_001.calDat (Ba : 402.1 cps/nA)
Beam Size : 5, 5 µm
FileName : 05-25
Setup Name : Anais_2_Zn.qtiSet
Date : 26-May-2016
Spectromers Conditions : Sp4 TAP, Sp4 TAP, Sp1 TAP, Sp2 LPET, Sp5 LLIF, Sp5 LLIF, Sp5 LLIF, Sp3 LPET
Full Spectromers Conditions : Sp4 TAP(2d= 25.745,K= 0.00218), Sp4 TAP(2d= 25.745,K= 0.00218), Sp1 TAP(2d= 25.745,K= 0.00218), Sp2 LPET(2d= 8.75,K= 0.000144), Sp5 LLIF(2d= 4.0267,K= 0.000058), Sp5 LLIF(2d= 4.0267,K= 0.000058), Sp5 LLIF(2d= 4.0267,K= 0.000058), Sp3 LPET(2d= 8.75,K= 0.000144)
Column Conditions : Cond 1 : 15keV 20nA
User Name : SX
DataSet Comment : R160033 light grey
Comment :
Analysis Date : 5/25/2016 3:23:37 PM
Project Name : Anais
Sample Name : 5_25_16
Analysis Parameters :
Sp | Elements | Xtal | Position | Bg+ | Bg- | Slope | Bias | Gain | Dtime | Blin | Wind | Mode
Sp4 | Al Ka |  | TAP | 32471 |  | -600 | 600 |  | 1279 | 2866 | 3 | 873 | 4000 | Diff
Sp4 | Mg Ka |  | TAP | 38499 |  | -600 | 600 |  | 1280 | 2866 | 3 | 873 | 4000 | Diff
Sp1 | Si Ka |  | TAP | 27738 |  | -600 | 600 |  | 1280 | 2866 | 3 | 825 | 4000 | Diff
Sp2 | Ca Ka |  | LPET | 38385 |  | -600 | 600 |  | 1849 | 996 | 3 | 525 | 4000 | Diff
Sp5 | Zn Ka |  | LLIF | 35610 |  | -500 | 500 |  | 1822 | 426 | 3 | 500 | 4000 | Diff
Sp5 | Mn Ka |  | LLIF | 52203 |  | -500 | 500 |  | 1822 | 426 | 3 | 500 | 4000 | Diff
Sp5 | Fe Ka |  | LLIF | 48082 |  | -500 | 500 |  | 1822 | 426 | 3 | 500 | 4000 | Diff
Sp3 | P Ka |  | LPET | 70379 |  | -930 | 930 |  | 1834 | 926 | 3 | 523 | 4000 | Diff
Peak Position : Sp4 32471 (-600, 600), Sp4 38499 (-600, 600), Sp1 27738 (-600, 600), Sp2 38385 (-600, 600), Sp5 35610 (-500, 500), Sp5 52203 (-500, 500), Sp5 48082 (-500, 500), Sp3 70379 (-930, 930)
Current Sample Position : X = -13916 Y = -824 Z = 243
Standard Name :
Al, Ca On anor-hk
Mg, Si On ol-fo92
Zn On ZnO
Mn On rhod791
Fe On fayalite
P On ap-synap
Standard composition :
anor-hk = Si : 20.57%, Al : 18.98%, Fe : 0.38%, Mg : 0.05%, Ca : 13.71%, Na : 0.44%, O : 46.08%
ol-fo92 = Si : 19.13%, Al : 0.02%, Fe : 6.36%, Mn : 0.09%, Mg : 30.33%, Ca : 0.07%, Ni : 0.32%, O : 43.74%
ZnO = Zn : 80.3392%, O : 19.6608%
rhod791 = Si : 21.66%, Ti : 0.01%, Al : 0.02%, Fe : 2.1%, Mn : 36.14%, Mg : 0.58%, Ca : 2.69%, O : 37.28%
fayalite = Si : 13.84%, Ti : 0.01%, Al : 0.05%, Fe : 52.24%, Mn : 1.55%, Mg : 0.06%, Ca : 0.21%, Zn : 0.38%, O : 31.45%
ap-synap = F : 3.77%, P : 18.43%, Ca : 39.74%, O : 38.07%
Calibration file name (Element intensity cps/nA) :
Al : anor-hk_AlSp4_083.calDat (Al : 359.4 cps/nA)
Mg : ol-fo92_MgSp4_065.calDat (Mg : 432.0 cps/nA)
Si : ol-fo92_SiSp1_050.calDat (Si : 342.3 cps/nA)
Ca : anor-hk_CaSp2_008.calDat (Ca : 300.2 cps/nA)
Zn : ZnO_ZnSp5_016.calDat (Zn : 244.1 cps/nA)
Mn : rhod791_MnSp5_127.calDat (Mn : 169.9 cps/nA)
Fe : fayalite_FeSp5_124.calDat (Fe : 270.3 cps/nA)
P : ap-synap_F Sp4_P Sp3_CaSp2_001.calDat (P : 119.1 cps/nA)
Beam Size : 5 µm