## El-Ox
Weight%
Point# | Comment | FeO | MgO | Al2O3 | P2O5 | CaO | MnO | As2O3 | BeO | Total
59 | r60893 dark | 11.0922 | 11.5641 | 0.6052 | 41.369 | 10.4221 | 0.79428 | 0.16678 | 9.2975 | 85.3111
60 | r60893 dark | 12.0431 | 11.4334 | 0.40893 | 41.413 | 10.4681 | 0.77794 | 0.24934 | 9.2975 | 86.0914
61 | r60893 dark | 11.791 | 10.9504 | 0.35057 | 41.2251 | 10.4602 | 0.77984 | 0.17119 | 9.2975 | 85.0258
62 | r60893 dark | 11.6119 | 11.3592 | 0.44488 | 41.3686 | 10.405 | 0.7607 | 0.15786 | 9.2975 | 85.4056
63 | r60893 dark | 11.7181 | 11.2804 | 0.36239 | 40.8831 | 10.4543 | 0.89952 | 0.10952 | 9.2975 | 85.0049 | Dark phase
64 | r60893 dark | 12.9772 | 10.8295 | 0.28954 | 40.1969 | 10.2712 | 1.1198 | 0.038004 | 9.2975 | 85.0197 | Ideal formular: | Ca2Fe2+3Mg2Be4(PO4)6(OH)4·6H2O
65 | r60893 dark | 10.3629 | 12.1694 | 0.61364 | 40.5893 | 10.4531 | 0.58986 | 0.077789 | 9.2975 | 84.1535
66 | r60893 dark | 11.5015 | 11.519 | 0.39122 | 40.2379 | 10.3981 | 0.73807 | 0.12635 | 9.2975 | 84.2097 | Measured formular: | Ca1.95(Fe2+1.69Mg0.97Mn0.12Al0.09)2.87Mg2Be4(PO4)6(OH)4·6H2O
67 | r60893 dark | 10.8117 | 11.9142 | 0.56909 | 40.6038 | 10.4244 | 0.65155 | 0.12498 | 9.2975 | 84.3972
68 | r60893 dark | 11.8519 | 11.1839 | 0.44828 | 40.4811 | 10.4047 | 1.0073 | 0.037674 | 9.2975 | 84.7124
| Avg. | 11.5762 | 11.4204 | 0.44837 | 40.8368 | 10.4161 | 0.81189 | 0.12595 | 9.2975 | 84.9331
| Stnd. Dev. | 0.71654 | 0.40615 | 0.1123 | 0.47856 | 0.056927 | 0.15855 | 0.065043 | 0 | 0.59591
69 | r60893 light | 16.8582 | 7.723 | 0.15952 | 39.6525 | 10.0678 | 1.862 | 0.11802 | 9.2975 | 85.7386
70 | r60893 light | 17.446 | 7.8393 | 0.20988 | 39.9552 | 9.8937 | 1.6836 | 0.17561 | 9.2975 | 86.5007 | Light phase
71 | r60893 light | 15.9115 | 8.7495 | 0.15472 | 40.1255 | 10.2474 | 1.2955 | 0.12 | 9.2975 | 85.9016
72 | r60893 light | 16.3045 | 8.6633 | 0.080968 | 39.7675 | 10.3122 | 1.4613 | 0.095517 | 9.2975 | 85.9828
73 | r60893 light | 14.3335 | 10.0058 | 0.34339 | 39.8556 | 10.2688 | 0.92399 | 0.034827 | 9.2975 | 85.0635 | Ideal formular:
74 | r60893 light | 16.5124 | 9.9163 | 0.36736 | 39.007 | 9.8804 | 0.78365 | 0.023375 | 9.2975 | 85.7879 |  | Ca2Fe2+3Mg2Be4(PO4)6(OH)4·6H2O
75 | r60893 light | 14.51 | 10.0045 | 0.2943 | 39.9299 | 10.275 | 1.0141 | 0.11865 | 9.2975 | 85.4439 | Measured formular:
76 | r60893 light | 16.1279 | 9.1697 | 0.23638 | 39.4456 | 10.0951 | 1.4462 | 0.12354 | 9.2975 | 85.9419 |  | Ca1.94(Fe2+2.35Mg0.40Mn0.20Al0.04)2.99Mg2Be4(PO4)6(OH)4·6H2O
77 | r60893 light | 14.2232 | 9.9443 | 0.026991 | 40.2728 | 10.3476 | 1.5913 | 0.045412 | 9.2975 | 85.7491
78 | r60893 light | 15.7919 | 8.2432 | 0.26715 | 39.7864 | 10.24 | 1.3106 | 0.085063 | 9.2975 | 85.0219
| Avg. | 15.8019 | 9.0259 | 0.21407 | 39.7798 | 10.1628 | 1.3372 | 0.094001 | 9.2975 | 85.7132
| Stnd. Dev. | 1.1062 | 0.91292 | 0.11015 | 0.35698 | 0.16969 | 0.34501 | 0.047522 | 0 | 0.44231

## Stat
[8 empty] | Weight% | [16 empty] | StdDev wt% | [15 empty] | Det.Lim ppm
DataSet/Point | X | Y | Z | Date | Point# | Distance (µ) | Comment | Fe | Mg | Al | Si | P | O | Na | Ca | K | Mn | Zn | As | Sr | Ba | Be | Li | Total | Fe | Mg | Al | Si | P | O | Na | Ca | K | Mn | Zn | As | Sr | Ba | Be | Li | Fe | Mg | Al | Si | P | O | Na | Ca | K | Mn | Zn | As | Sr | Ba | Be | Li
1 / 1 . | 12718 | 34338 | 487 | 2013-11-06 14:55 | 1 |  |  | 0.43341 | 17.4402 | 12.5264 | 19.808 | 1.0002 | 46.6075 | [10 empty] | 97.8156 | StdDev wt% Fe: 0.056187; StdDev wt% Mg: 0.34345; StdDev wt% Al: 0.26341; StdDev wt% Si: 0.28398; StdDev wt% P: 0.032569; Det.Lim ppm Fe: 430; Det.Lim ppm Mg: 322; Det.Lim ppm Al: 212; Det.Lim ppm Si: 206; Det.Lim ppm P: 90
2 / 1 . | 12742 | 34345 | 482 | 2013-11-06 15:04 | 2 |  |  | 0.40343 | 17.7388 | 12.7213 | 20.3925 | 0.64658 | 47.1782 | [10 empty] | 99.0807 | StdDev wt% Fe: 0.080449; StdDev wt% Mg: 0.38478; StdDev wt% Al: 0.29663; StdDev wt% Si: 0.32993; StdDev wt% P: 0.03749; Det.Lim ppm Fe: 658; Det.Lim ppm Mg: 468; Det.Lim ppm Al: 313; Det.Lim ppm Si: 289; Det.Lim ppm P: 125
3 / 1 . | 12755 | 34349 | 481 | 2013-11-06 15:07 | 3 |  |  | 0.42357 | 17.6563 | 12.5625 | 19.9837 | 1.024 | 47.01 | [10 empty] | 98.66 | StdDev wt% Fe: 0.07854; StdDev wt% Mg: 0.38311; StdDev wt% Al: 0.29355; StdDev wt% Si: 0.3248; StdDev wt% P: 0.046487; Det.Lim ppm Fe: 604; Det.Lim ppm Mg: 434; Det.Lim ppm Al: 296; Det.Lim ppm Si: 296; Det.Lim ppm P: 124
4 / 1 . | 12777 | 34349 | 480 | 2013-11-06 15:09 | 4 |  |  | 0.44053 | 17.5268 | 12.578 | 20.3444 | 0.63189 | 46.848 | [10 empty] | 98.3697 | StdDev wt% Fe: 0.080512; StdDev wt% Mg: 0.38121; StdDev wt% Al: 0.29403; StdDev wt% Si: 0.3295; StdDev wt% P: 0.037272; Det.Lim ppm Fe: 622; Det.Lim ppm Mg: 452; Det.Lim ppm Al: 299; Det.Lim ppm Si: 276; Det.Lim ppm P: 130
5 / 1 . | 12789 | 34326 | 481 | 2013-11-06 15:12 | 5 |  |  | 0.42834 | 17.3348 | 12.2798 | 19.6484 | 1.0866 | 46.2471 | [10 empty] | 97.025 | StdDev wt% Fe: 0.084943; StdDev wt% Mg: 0.38797; StdDev wt% Al: 0.2966; StdDev wt% Si: 0.33144; StdDev wt% P: 0.051472; Det.Lim ppm Fe: 656; Det.Lim ppm Mg: 496; Det.Lim ppm Al: 320; Det.Lim ppm Si: 321; Det.Lim ppm P: 142
6 / 1 . | 12801 | 34344 | 480 | 2013-11-06 15:15 | 6 |  |  | 0.40633 | 17.3401 | 12.4528 | 20.3425 | 0.60134 | 46.5624 | [10 empty] | 97.7054 | StdDev wt% Fe: 0.084945; StdDev wt% Mg: 0.38779; StdDev wt% Al: 0.29969; StdDev wt% Si: 0.3402; StdDev wt% P: 0.038884; Det.Lim ppm Fe: 679; Det.Lim ppm Mg: 472; Det.Lim ppm Al: 309; Det.Lim ppm Si: 318; Det.Lim ppm P: 133
7 / 1 . | 12815 | 34355 | 477 | 2013-11-06 15:17 | 7 |  |  | 0.44648 | 17.4189 | 12.5932 | 20.5371 | 0.79247 | 47.2191 | [10 empty] | 99.0073 | StdDev wt% Fe: 0.078983; StdDev wt% Mg: 0.37934; StdDev wt% Al: 0.29418; StdDev wt% Si: 0.33187; StdDev wt% P: 0.0414; Det.Lim ppm Fe: 586; Det.Lim ppm Mg: 452; Det.Lim ppm Al: 293; Det.Lim ppm Si: 291; Det.Lim ppm P: 130
8 / 1 . | 12820 | 34345 | 477 | 2013-11-06 15:20 | 8 |  |  | 0.46982 | 17.3674 | 12.326 | 20.071 | 0.66642 | 46.2604 | [10 empty] | 97.161 | StdDev wt% Fe: 0.086984; StdDev wt% Mg: 0.38777; StdDev wt% Al: 0.29686; StdDev wt% Si: 0.33591; StdDev wt% P: 0.040692; Det.Lim ppm Fe: 654; Det.Lim ppm Mg: 495; Det.Lim ppm Al: 322; Det.Lim ppm Si: 304; Det.Lim ppm P: 138
9 / 1 . | 12831 | 34341 | 479 | 2013-11-06 15:23 | 9 |  |  | 0.36924 | 17.64 | 12.4311 | 20.0226 | 1.0588 | 46.956 | [10 empty] | 98.4777 | StdDev wt% Fe: 0.07939; StdDev wt% Mg: 0.384; StdDev wt% Al: 0.29185; StdDev wt% Si: 0.32625; StdDev wt% P: 0.04763; Det.Lim ppm Fe: 668; Det.Lim ppm Mg: 467; Det.Lim ppm Al: 298; Det.Lim ppm Si: 298; Det.Lim ppm P: 129
10 / 1 . | 12823 | 34328 | 479 | 2013-11-06 15:25 | 10 |  |  | 0.3562 | 17.3262 | 12.3603 | 19.9476 | 0.85274 | 46.3313 | [10 empty] | 97.1744 | StdDev wt% Fe: 0.085392; StdDev wt% Mg: 0.38748; StdDev wt% Al: 0.29797; StdDev wt% Si: 0.33521; StdDev wt% P: 0.04573; Det.Lim ppm Fe: 739; Det.Lim ppm Mg: 475; Det.Lim ppm Al: 317; Det.Lim ppm Si: 331; Det.Lim ppm P: 133
11 / 1 . | 12882 | 34205 | 486 | 2013-11-06 15:28 | 11 |  |  | 0.031046 | 0.79064 | 31.2028 | 17.4112 | 0.4893 | 48.7537 | [10 empty] | 98.6787 | StdDev wt% Fe: 0.053508; StdDev wt% Mg: 0.053343; StdDev wt% Al: 0.6315; StdDev wt% Si: 0.29575; StdDev wt% P: 0.033418; Det.Lim ppm Fe: 615; Det.Lim ppm Mg: 222; Det.Lim ppm Al: 360; Det.Lim ppm Si: 303; Det.Lim ppm P: 130
12 / 1 . | 12874 | 34183 | 488 | 2013-11-06 15:31 | 12 |  |  | 0.026151 | 0.028849 | 0.10599 | 46.8657 | 0.035261 | 53.5638 | [10 empty] | 100.6258 | StdDev wt% Fe: 0.050242; StdDev wt% Mg: 0.018343; StdDev wt% Al: 0.022916; StdDev wt% Si: 0.64097; StdDev wt% P: 0.01288; Det.Lim ppm Fe: 579; Det.Lim ppm Mg: 191; Det.Lim ppm Al: 206; Det.Lim ppm Si: 346; Det.Lim ppm P: 117
13 / 1 . | 12887 | 34166 | 489 | 2013-11-06 15:33 | 13 |  |  | 0.030395 | 0.012226 | 0.10096 | 46.8018 | 0.017251 | 53.4536 | [10 empty] | 100.4162 | StdDev wt% Fe: 0.055263; StdDev wt% Mg: 0.018508; StdDev wt% Al: 0.021862; StdDev wt% Si: 0.64109; StdDev wt% P: 0.012032; Det.Lim ppm Fe: 638; Det.Lim ppm Mg: 211; Det.Lim ppm Al: 192; Det.Lim ppm Si: 357; Det.Lim ppm P: 126
14 / 1 . | 12906 | 34162 | 489 | 2013-11-06 15:36 | 14 |  |  | 0.46951 | 17.3035 | 12.3703 | 20.028 | 0.71174 | 46.2672 | [10 empty] | 97.1502 | StdDev wt% Fe: 0.08668; StdDev wt% Mg: 0.3864; StdDev wt% Al: 0.29755; StdDev wt% Si: 0.33542; StdDev wt% P: 0.041821; Det.Lim ppm Fe: 648; Det.Lim ppm Mg: 473; Det.Lim ppm Al: 311; Det.Lim ppm Si: 322; Det.Lim ppm P: 133
15 / 1 . | -11507 | 34817 | 384 | 2013-11-06 15:38 | 15 |  | Na Tuite |  |  |  |  | 20.4328 | 41.2791 | 2.4613 | 35.1589 | [8 empty] | 99.3321 | StdDev wt% P: 0.56234; StdDev wt% Na: 0.19391; StdDev wt% Ca: 0.36981; Det.Lim ppm P: 481; Det.Lim ppm Na: 494; Det.Lim ppm Ca: 427
16 / 1 . | -11583 | 34923 | 385 | 2013-11-06 16:10 | 16 |  | Na Tuite |  |  |  |  | 20.6454 | 41.576 | 2.4634 | 35.2132 | [8 empty] | 99.8979 | StdDev wt% P: 0.56834; StdDev wt% Na: 0.19382; StdDev wt% Ca: 0.37095; Det.Lim ppm P: 547; Det.Lim ppm Na: 462; Det.Lim ppm Ca: 421
17 / 1 . | -11521 | 34842 | 384 | 2013-11-06 15:41 | 17 |  | Na Tuite |  |  |  |  | 20.2268 | 41.0352 | 2.3621 | 35.3009 | [8 empty] | 98.925 | StdDev wt% P: 0.55903; StdDev wt% Na: 0.18861; StdDev wt% Ca: 0.37132; Det.Lim ppm P: 575; Det.Lim ppm Na: 509; Det.Lim ppm Ca: 428
18 / 1 . | -11521 | 34855 | 384 | 2013-11-06 15:43 | 18 |  | Na Tuite |  |  |  |  | 20.5335 | 41.3575 | 2.431 | 35.0559 | [8 empty] | 99.378 | StdDev wt% P: 0.56548; StdDev wt% Na: 0.19207; StdDev wt% Ca: 0.36937; Det.Lim ppm P: 553; Det.Lim ppm Na: 480; Det.Lim ppm Ca: 423
19 / 1 . | -11586 | 34872 | 386 | 2013-11-06 16:06 | 19 |  | Na Tuite |  |  |  |  | 20.405 | 41.1963 | 2.3714 | 35.1198 | [8 empty] | 99.0925 | StdDev wt% P: 0.56165; StdDev wt% Na: 0.18827; StdDev wt% Ca: 0.36915; Det.Lim ppm P: 540; Det.Lim ppm Na: 480; Det.Lim ppm Ca: 421
20 / 1 . | -11521 | 34886 | 384 | 2013-11-06 15:46 | 20 |  | Na Tuite |  |  |  |  | 20.5596 | 41.4053 | 2.4259 | 35.0957 | [8 empty] | 99.4865 | StdDev wt% P: 0.56565; StdDev wt% Na: 0.19175; StdDev wt% Ca: 0.36944; Det.Lim ppm P: 539; Det.Lim ppm Na: 485; Det.Lim ppm Ca: 420
21 / 1 . | -11521 | 34898 | 384 | 2013-11-06 15:47 | 21 |  | Na Tuite |  |  |  |  | 20.7186 | 41.6705 | 2.4757 | 35.2024 | [8 empty] | 100.0673 | StdDev wt% P: 0.56874; StdDev wt% Na: 0.19439; StdDev wt% Ca: 0.37018; Det.Lim ppm P: 521; Det.Lim ppm Na: 475; Det.Lim ppm Ca: 426
22 / 1 . | -11589 | 34896 | 387 | 2013-11-06 16:15 | 22 |  | Na Tuite |  |  |  |  | 20.5058 | 41.3335 | 2.3825 | 35.1278 | [8 empty] | 99.3496 | StdDev wt% P: 0.56372; StdDev wt% Na: 0.18931; StdDev wt% Ca: 0.36919; Det.Lim ppm P: 538; Det.Lim ppm Na: 504; Det.Lim ppm Ca: 426
23 / 1 . | -11518 | 34924 | 384 | 2013-11-06 15:50 | 23 |  | Na Tuite |  |  |  |  | 20.3217 | 40.8461 | 2.3382 | 34.5408 | [8 empty] | 98.0469 | StdDev wt% P: 0.57572; StdDev wt% Na: 0.19248; StdDev wt% Ca: 0.37614; Det.Lim ppm P: 565; Det.Lim ppm Na: 523; Det.Lim ppm Ca: 438
24 / 1 . | -11512 | 34948 | 384 | 2013-11-06 15:52 | 24 |  | Na Tuite |  |  |  |  | 20.3565 | 41.2173 | 2.3961 | 35.3078 | [8 empty] | 99.2778 | StdDev wt% P: 0.56071; StdDev wt% Na: 0.18967; StdDev wt% Ca: 0.37073; Det.Lim ppm P: 537; Det.Lim ppm Na: 475; Det.Lim ppm Ca: 425
25 / 1 . | -13629 | 26769 | 147 | 2013-11-06 17:32 | 25 |  | r130054 middle | 3.5793 | 1.5376 | 0.40792 |  | 16.997 | 31.2387 |  | 6.9101 | 0.16989 | 13.6113 | 0.34751 | 1e-05 | 0.12621 | 0.19479 |  |  | 75.1203 | 0.32091 | 0.12182 | 0.059367 |  | 0.52432 |  |  | 0.13792 | 0.041128 | 0.64655 | 0.22182 | -0.000112 | 0.10857 | 0.10191 |  |  | 1300 | 412 | 345 |  | 551 |  |  | 275 | 300 | 1319 | 2290 |  | 1043 | 1081
26 / 1 . | -13610 | 26773 | 147 | 2013-11-06 17:45 | 26 |  | r130054 middle | 4.513 | 1.4083 | 0.40047 |  | 17.1522 | 31.4113 |  | 7.0675 | 0.081948 | 12.9163 | 0.18709 | 0.029132 | 0.099939 | 0.096951 |  |  | 75.3642 | 0.41275 | 0.1337 | 0.067796 |  | 0.57179 |  |  | 0.15753 | 0.041826 | 0.69795 | 0.24823 | 0.12926 | 0.12011 | 0.10457 |  |  | 1675 | 471 | 400 |  | 630 |  |  | 308 | 396 | 1475 | 2767 | 1527 | 1222 | 1171
27 / 1 . | -13613 | 26793 | 147 | 2013-11-06 18:41 | 27 |  | r130054 middle | 3.4728 | 1.5229 | 0.40107 |  | 16.9991 | 37.3442 |  | 7.1036 | 0.13138 | 13.9657 | 0.40503 | 0.010906 | 0.17574 | 0.21479 | 3.35 |  | 85.0973 | 0.31862 | 0.1211 | 0.059597 |  | 0.5231 |  |  | 0.13998 | 0.038155 | 0.65825 | 0.23341 | 0.11965 | 0.11228 | 0.099444 |  |  | 1383 | 431 | 365 |  | 557 |  |  | 278 | 303 | 1438 | 2383 | 1436 | 969 | 1031
28 / 1 . | -13629 | 26796 | 147 | 2013-11-06 18:44 | 28 |  | r130054 middle | 3.5699 | 1.4006 | 0.36162 |  | 17.1209 | 37.2484 |  | 6.9772 | 0.16062 | 13.7089 | 0.23326 | 0.016365 | 0.12135 | 0.25011 | 3.35 |  | 84.5193 | 0.31612 | 0.11567 | 0.056674 |  | 0.52569 |  |  | 0.13869 | 0.042638 | 0.65116 | 0.23754 | 0.12026 | 0.10726 | 0.1049 |  |  | 1111 | 401 | 349 |  | 528 |  |  | 276 | 342 | 1415 | 2630 | 1436 | 1037 | 1077
29 / 1 . | -13648 | 26799 | 147 | 2013-11-06 18:47 | 29 |  | r130054 middle | 4.3683 | 1.0367 | 0.35458 |  | 17.1819 | 37.3218 |  | 6.9823 | 0.18438 | 13.6653 | 0.32368 | 0.090547 | 0.071146 | 0.085423 | 3.35 |  | 85.0161 | 0.35641 | 0.10021 | 0.054124 |  | 0.5272 |  |  | 0.13862 | 0.045251 | 0.64831 | 0.22906 | 0.1038 | 0.099654 | 0.094582 |  |  | 1255 | 380 | 296 |  | 567 |  |  | 271 | 358 | 1337 | 2417 | 1125 | 1059 | 1073
30 / 1 . | -13661 | 26792 | 147 | 2013-11-06 18:51 | 30 |  | r130054 middle | 4.3684 | 0.9625 | 0.40264 |  | 17.0785 | 37.0762 |  | 6.8508 | 0.266 | 13.164 | 0.61663 | 0.041226 | 0.11721 | 0.18418 | 3.35 |  | 84.4783 | 0.36328 | 0.097349 | 0.059614 |  | 0.52514 |  |  | 0.13723 | 0.049373 | 0.63472 | 0.24242 | 0.12693 | 0.10046 | 0.1002 |  |  | 1518 | 395 | 363 |  | 586 |  |  | 277 | 330 | 1416 | 2260 | 1487 | 946 | 1066
31 / 1 . | -13681 | 26786 | 147 | 2013-11-06 18:54 | 31 |  | r130054 middle | 3.5283 | 1.3066 | 0.43719 |  | 16.8275 | 36.9526 |  | 6.9752 | 0.20704 | 13.4135 | 0.87612 | 0.068645 | 0.10922 | 0.20858 | 3.35 |  | 84.2605 | 0.31999 | 0.11191 | 0.060803 |  | 0.51966 |  |  | 0.13859 | 0.046275 | 0.64138 | 0.26704 | 0.10517 | 0.10841 | 0.096631 |  |  | 1337 | 386 | 343 |  | 547 |  |  | 271 | 347 | 1355 | 2335 | 1177 | 1084 | 996
32 / 1 . | -13670 | 26768 | 147 | 2013-11-06 18:58 | 32 |  | r130054 middle | 4.1233 | 1.1537 | 0.36198 |  | 16.9241 | 37.0223 |  | 6.8974 | 0.18075 | 13.8555 | 0.3235 | 1e-05 | 0.16742 | 0.17739 | 3.35 |  | 84.5374 | 0.34865 | 0.10611 | 0.056224 |  | 0.52155 |  |  | 0.13783 | 0.043871 | 0.65483 | 0.23542 | -2e-05 | 0.10506 | 0.10163 |  |  | 1385 | 409 | 338 |  | 561 |  |  | 285 | 338 | 1412 | 2504 |  | 870 | 1091
33 / 1 . | -13642 | 26763 | 147 | 2013-11-06 19:01 | 33 |  | r130054 middle | 3.6681 | 1.4156 | 0.2833 |  | 17.126 | 37.2918 |  | 7.0174 | 0.13303 | 13.8745 | 0.31947 | 1e-05 | 0.13387 | 0.17902 | 3.35 |  | 84.7921 | 0.33388 | 0.11762 | 0.05053 |  | 0.52582 |  |  | 0.13917 | 0.03846 | 0.65451 | 0.22132 | 0 | 0.11906 | 0.097537 |  |  | 1575 | 451 | 319 |  | 539 |  |  | 282 | 306 | 1332 | 2315 | 1.#INF | 1180 | 1034
34 / 1 . | -13648 | 26715 | 147 | 2013-11-06 19:04 | 34 |  | r130054 middle | 2.8998 | 1.5443 | 0.46007 |  | 17.149 | 37.4279 |  | 7.1122 | 0.10289 | 14.0809 | 0.24636 | 0.035317 | 0.13394 | 0.17271 | 3.35 |  | 84.7154 | 0.29178 | 0.12146 | 0.062821 |  | 0.52652 |  |  | 0.14041 | 0.035779 | 0.66204 | 0.22042 | 0.11497 | 0.090551 | 0.093785 |  |  | 1388 | 422 | 366 |  | 551 |  |  | 289 | 304 | 1410 | 2390 | 1347 | 728 | 988
35 / 1 . | -13634 | 26707 | 147 | 2013-11-06 19:08 | 35 |  | r130054 middle | 4.5922 | 1.422 | 0.37858 |  | 17.1393 | 37.4002 |  | 7.1201 | 0.1149 | 12.7518 | 0.37597 | 0.068356 | 0.15096 | 0.078964 | 3.35 |  | 84.9433 | 0.37035 | 0.11666 | 0.056066 |  | 0.52671 |  |  | 0.1404 | 0.037564 | 0.62118 | 0.22269 | 0.1008 | 0.10525 | 0.096272 |  |  | 1403 | 402 | 308 |  | 579 |  |  | 281 | 317 | 1284 | 2265 | 1121 | 923 | 1099
36 / 1 . | -13622 | 26702 | 147 | 2013-11-06 19:11 | 36 |  | r130054 middle | 3.8992 | 1.5573 | 0.34784 |  | 17.1985 | 37.5316 |  | 7.0948 | 0.087344 | 13.553 | 0.33697 | 0.049125 | 0.083805 | 0.097615 | 3.35 |  | 85.1872 | 0.34617 | 0.12225 | 0.056282 |  | 0.52752 |  |  | 0.14008 | 0.036251 | 0.64469 | 0.21919 | 0.11345 | 0.10366 | 0.095351 |  |  | 1630 | 424 | 358 |  | 535 |  |  | 282 | 334 | 1290 | 2264 | 1310 | 1082 | 1073
37 / 1 . | -13414 | 26703 | 147 | 2013-11-06 19:14 | 37 |  | r130054 dark | 4.5342 | 2.5815 | 0.73319 |  | 17.4647 | 37.944 |  | 7.218 | 0.22484 | 9.3518 | 0.37441 | 0.069545 | 0.12637 | 0.032547 | 3.35 |  | 84.0051 | 0.36757 | 0.15588 | 0.073857 |  | 0.53459 |  |  | 0.14197 | 0.046866 | 0.5207 | 0.22623 | 0.10826 | 0.11161 | 0.08968 |  |  | 1352 | 458 | 294 |  | 548 |  |  | 270 | 332 | 1360 | 2313 | 1217 | 1087 | 1055
38 / 1 . | -13414 | 26687 | 147 | 2013-11-06 19:18 | 38 |  | r130054 dark | 4.8421 | 2.5885 | 0.89214 |  | 17.5632 | 38.1496 |  | 7.17 | 0.23362 | 8.8979 | 0.43265 | 0.026822 | 0.10997 | 1e-05 | 3.35 |  | 84.2565 | 0.3818 | 0.15631 | 0.081964 |  | 0.53756 |  |  | 0.14184 | 0.048554 | 0.50455 | 0.23565 | 0.11265 | 0.1149 | -10.679 |  |  | 1357 | 460 | 334 |  | 580 |  |  | 283 | 352 | 1226 | 2375 | 1330 | 1174
39 / 1 . | -13482 | 26668 | 147 | 2013-11-06 19:21 | 39 |  | r130054 dark | 6.8278 | 3.8272 | 0.83403 |  | 17.9419 | 38.4744 |  | 6.9993 | 0.52399 | 3.8368 | 0.28486 | 0.078655 | 0.1396 | 1e-05 | 3.35 |  | 83.1186 | 0.46517 | 0.18937 | 0.079625 |  | 0.54636 |  |  | 0.14033 | 0.064769 | 0.31995 | 0.22582 | 0.11235 | 0.11422 | -6.1e-05 |  |  | 1262 | 482 | 338 |  | 584 |  |  | 280 | 333 | 1072 | 2413 | 1259 | 1092
40 / 1 . | -13498 | 26622 | 147 | 2013-11-06 19:24 | 40 |  | r130054 dark | 5.9981 | 3.9952 | 0.84084 |  | 17.9542 | 38.5121 |  | 6.7985 | 0.74292 | 4.2027 | 0.62658 | 0.052403 | 0.1143 | 0.00824 | 3.35 |  | 83.196 | 0.43656 | 0.19403 | 0.079784 |  | 0.54632 |  |  | 0.13809 | 0.0751 | 0.33672 | 0.23411 | 0.11921 | 0.10851 | 0.08969 |  |  | 1547 | 505 | 333 |  | 536 |  |  | 278 | 327 | 1145 | 2103 | 1380 | 1071 | 1075
41 / 1 . | -13490 | 26600 | 147 | 2013-11-06 19:28 | 41 |  | r130054 dark | 5.797 | 4.8806 | 0.64348 |  | 18.1572 | 38.6572 |  | 6.3001 | 1.2425 | 2.8999 | 0.56255 | 0.10614 | 0.10179 | 0.096673 | 3.35 |  | 82.795 | 0.42333 | 0.21512 | 0.072165 |  | 0.55144 |  |  | 0.13267 | 0.096121 | 0.27728 | 0.23883 | 0.11229 | 0.10492 | 0.090959 |  |  | 1317 | 537 | 366 |  | 569 |  |  | 272 | 355 | 996 | 2259 | 1221 | 1051 | 1015
42 / 1 . | -13529 | 26578 | 147 | 2013-11-06 19:31 | 42 |  | r130054 dark | 7.004 | 4.1252 | 0.7267 |  | 18.1294 | 38.7236 |  | 6.8797 | 0.62203 | 3.274 | 0.43411 | 0.10477 | 0.13133 | 0.034368 | 3.35 |  | 83.5393 | 0.4742 | 0.19686 | 0.074677 |  | 0.55074 |  |  | 0.1391 | 0.070904 | 0.29539 | 0.23935 | 0.11656 | 0.11854 | 0.086992 |  |  | 1348 | 481 | 327 |  | 593 |  |  | 282 | 368 | 1057 | 2425 | 1278 | 1176 | 1020
43 / 1 . | -13538 | 26604 | 147 | 2013-11-06 19:35 | 43 |  | r130054 dark | 4.0588 | 2.6843 | 1.405 |  | 17.6504 | 38.3071 |  | 7.1298 | 0.31796 | 7.9532 | 0.50644 | 0.044934 | 0.084427 | 0.040913 | 3.35 |  | 83.5333 | 0.34666 | 0.1568 | 0.10094 |  | 0.53883 |  |  | 0.14141 | 0.053078 | 0.47272 | 0.25668 | 0.12712 | 0.093062 | 0.088501 |  |  | 1356 | 388 | 343 |  | 510 |  |  | 281 | 333 | 1172 | 2592 | 1486 | 929 | 1033
44 / 1 . | -13554 | 26596 | 147 | 2013-11-06 19:38 | 44 |  | r130054 dark | 5.4367 | 4.1409 | 0.60729 |  | 18.0739 | 38.5928 |  | 6.6592 | 0.83793 | 5.1958 | 0.35497 | 0.091559 | 0.08032 | 0.059019 | 3.35 |  | 83.4803 | 0.40614 | 0.19706 | 0.069371 |  | 0.54913 |  |  | 0.13653 | 0.078625 | 0.3764 | 0.2281 | 0.12133 | 0.11128 | 0.087826 |  |  | 1261 | 476 | 337 |  | 588 |  |  | 279 | 304 | 1182 | 2361 | 1358 | 1193 | 1008
45 / 1 . | -13571 | 26604 | 147 | 2013-11-06 19:41 | 45 |  | r130054 dark | 6.9333 | 3.8602 | 0.897 |  | 17.9975 | 38.4877 |  | 6.9072 | 0.56282 | 3.1319 | 0.56273 | 0.080898 | 0.1096 | 0.036932 | 3.35 |  | 82.9178 | 0.47257 | 0.18945 | 0.082258 |  | 0.54667 |  |  | 0.1389 | 0.066733 | 0.2867 | 0.23084 | 0.11847 | 0.10117 | 0.087524 |  |  | 1452 | 459 | 343 |  | 531 |  |  | 267 | 336 | 988 | 2141 | 1335 | 976 | 1024
46 / 1 . | -13631 | 26614 | 147 | 2013-11-06 19:45 | 46 |  | r130054 dark | 5.0664 | 3.3501 | 0.65741 |  | 17.3945 | 37.6767 |  | 6.9391 | 0.50052 | 6.8223 | 0.51967 | 1e-05 | 0.18145 | 0.038203 | 3.35 |  | 82.4963 | 0.39396 | 0.17787 | 0.071089 |  | 0.53341 |  |  | 0.13937 | 0.062845 | 0.43195 | 0.23982 | -0.00015 | 0.11534 | 0.087399 |  |  | 1451 | 496 | 317 |  | 527 |  |  | 283 | 317 | 1039 | 2331 |  | 1001 | 1021
47 / 1 . | -13386 | 26643 | 147 | 2013-11-06 19:48 | 47 |  | r130054 light | 0.72023 | 1.4364 | 0.39975 |  | 16.7986 | 37.3389 |  | 7.104 | 0.05124 | 17.8631 | 0.44854 | 0.065674 | 0.041911 | 0.023964 | 3.35 |  | 85.6423 | 0.16655 | 0.11782 | 0.059361 |  | 0.5186 |  |  | 0.13999 | 0.032966 | 0.76633 | 0.23435 | 0.11014 | 0.092393 | 0.092629 |  |  | 1319 | 425 | 360 |  | 561 |  |  | 285 | 335 | 1279 | 2344 | 1245 | 1039 | 1098
48 / 1 . | -13412 | 26621 | 147 | 2013-11-06 19:51 | 48 |  | r130054 light | 1.8083 | 1.6705 | 0.3331 |  | 16.6747 | 37.0849 |  | 7.057 | 0.087946 | 16.1261 | 0.44496 | 0.1258 | 0.037817 | 0.014686 | 3.35 |  | 84.8158 | 0.23107 | 0.1272 | 0.056319 |  | 0.51628 |  |  | 0.1394 | 0.0359 | 0.72089 | 0.24005 | 0.11834 | 0.093487 | 0.090709 |  |  | 1272 | 451 | 376 |  | 569 |  |  | 268 | 328 | 1472 | 2429 | 1268 | 1063 | 1082
49 / 1 . | -13455 | 26639 | 147 | 2013-11-06 19:55 | 49 |  | r130054 light | 3.487 | 1.7607 | 0.55168 |  | 17.2786 | 37.6697 |  | 6.945 | 0.25474 | 12.7387 | 0.69082 | 0.079167 | 0.10548 | 0.098371 | 3.35 |  | 85.0098 | 0.31867 | 0.13035 | 0.06682 |  | 0.53047 |  |  | 0.13876 | 0.049543 | 0.62312 | 0.25382 | 0.12175 | 0.11107 | 0.092803 |  |  | 1330 | 453 | 342 |  | 559 |  |  | 275 | 346 | 1352 | 2340 | 1375 | 1131 | 1039
50 / 1 . | -13483 | 26576 | 147 | 2013-11-06 19:58 | 50 |  | r130054 light | 1.7072 | 1.576 | 0.34757 |  | 17.2036 | 37.8609 |  | 7.1425 | 0.07728 | 16.6311 | 0.45301 | 0.089258 | 0.058102 | 1e-05 | 3.35 |  | 86.4966 | 0.22979 | 0.12339 | 0.056524 |  | 0.52648 |  |  | 0.13973 | 0.037083 | 0.72964 | 0.2426 | 0.10612 | 0.088037 | -3.7e-05 |  |  | 1401 | 461 | 368 |  | 588 |  |  | 269 | 361 | 1284 | 2462 | 1159 | 937
51 / 1 . | -13529 | 26556 | 147 | 2013-11-06 20:02 | 51 |  | r130054 light | 1.6098 | 1.7508 | 0.41573 |  | 16.7031 | 37.2904 |  | 7.0856 | 0.073392 | 16.3187 | 0.66721 | 0.021969 | 0.12231 | 1e-05 | 3.35 |  | 85.4091 | 0.22819 | 0.12981 | 0.059293 |  | 0.51757 |  |  | 0.14015 | 0.034541 | 0.7256 | 0.25542 | 0.1233 | 0.1051 | -0.000132 |  |  | 1465 | 429 | 332 |  | 581 |  |  | 288 | 327 | 1380 | 2396 | 1466 | 1000
52 / 1 . | -13568 | 26556 | 147 | 2013-11-06 20:05 | 52 |  | r130054 light | 2.4531 | 1.8036 | 0.73461 |  | 16.9935 | 37.5267 |  | 7.1631 | 0.10628 | 14.0423 | 0.3651 | 1e-05 | 0.11803 | 0.071388 | 3.35 |  | 84.7276 | 0.26754 | 0.13208 | 0.075855 |  | 0.52367 |  |  | 0.14121 | 0.03733 | 0.66229 | 0.24115 | -9e-05 | 0.091198 | 0.089716 |  |  | 1314 | 471 | 356 |  | 509 |  |  | 282 | 324 | 1413 | 2533 |  | 793 | 1022
53 / 1 . | -13748 | 26474 | 147 | 2013-11-06 20:08 | 53 |  | r130054 light | 4.4576 | 1.4956 | 0.635 |  | 17.0338 | 37.1658 |  | 6.9632 | 0.28401 | 10.8878 | 1.3554 | 0.063271 | 0.10155 | 0.1282 | 3.35 |  | 83.9211 | 0.35926 | 0.12036 | 0.070884 |  | 0.52528 |  |  | 0.1391 | 0.050646 | 0.56589 | 0.30921 | 0.10855 | 0.10772 | 0.093118 |  |  | 1173 | 424 | 338 |  | 540 |  |  | 281 | 329 | 1251 | 2492 | 1228 | 1092 | 1017
54 / 1 . | -13775 | 26439 | 147 | 2013-11-06 20:12 | 54 |  | r130054 light | 3.8562 | 1.4899 | 0.61508 |  | 17.2999 | 37.6847 |  | 7.0487 | 0.26668 | 12.0889 | 1.3499 | 0.013755 | 0.13943 | 0.11857 | 3.35 |  | 85.3218 | 0.33195 | 0.12089 | 0.069318 |  | 0.53095 |  |  | 0.1397 | 0.050393 | 0.60294 | 0.3037 | 0.11931 | 0.10529 | 0.0995 |  |  | 1190 | 454 | 321 |  | 537 |  |  | 261 | 348 | 1319 | 2400 | 1428 | 954 | 1109
55 / 1 . | -13711 | 26856 | 147 | 2013-11-06 20:15 | 55 |  | r130054 light | 4.0787 | 1.5001 | 0.36348 |  | 16.9693 | 37.1676 |  | 6.8761 | 0.32955 | 12.5023 | 1.2846 | 0.068707 | 0.10929 | 0.14165 | 3.35 |  | 84.7415 | 0.34508 | 0.12076 | 0.057207 |  | 0.52309 |  |  | 0.13753 | 0.05511 | 0.61397 | 0.29057 | 0.11275 | 0.11138 | 0.098858 |  |  | 1335 | 435 | 356 |  | 582 |  |  | 274 | 369 | 1340 | 2248 | 1274 | 1127 | 1083
56 / 1 . | -13718 | 26937 | 147 | 2013-11-06 20:19 | 56 |  | r130054 light | 3.8019 | 1.7902 | 0.56217 |  | 17.0356 | 37.3683 |  | 6.9813 | 0.26093 | 12.1308 | 0.86787 | 0.084314 | 0.11765 | 0.16215 | 3.35 |  | 84.5132 | 0.33192 | 0.13048 | 0.066492 |  | 0.52432 |  |  | 0.13887 | 0.050548 | 0.60304 | 0.26778 | 0.10794 | 0.10547 | 0.098732 |  |  | 1306 | 422 | 319 |  | 541 |  |  | 279 | 361 | 1307 | 2357 | 1190 | 1019 | 1064
57 / 1 . | -13606 | 26873 | 147 | 2013-11-06 20:22 | 57 |  | r130054 light | 4.1192 | 1.1742 | 0.30976 |  | 16.7894 | 36.889 |  | 6.9093 | 0.21544 | 13.9586 | 0.37442 | 0.030194 | 0.16317 | 0.27685 | 3.35 |  | 84.5596 | 0.3477 | 0.1073 | 0.054936 |  | 0.51894 |  |  | 0.13777 | 0.044806 | 0.65728 | 0.21798 | 0.11017 | 0.10724 | 0.099164 |  |  | 1366 | 421 | 378 |  | 629 |  |  | 280 | 307 | 1409 | 2201 | 1295 | 921 | 973
58 / 1 . | -13578 | 26881 | 147 | 2013-11-06 20:25 | 58 |  | r130054 light | 4.6147 | 1.2001 | 0.55502 |  | 17.1431 | 37.3472 |  | 6.9542 | 0.23245 | 12.1635 | 1.0461 | 0.033159 | 0.063351 | 0.092805 | 3.35 |  | 84.7956 | 0.37109 | 0.1087 | 0.066342 |  | 0.5276 |  |  | 0.1389 | 0.04774 | 0.60327 | 0.28456 | 0.11305 | 0.10676 | 0.090673 |  |  | 1377 | 421 | 321 |  | 576 |  |  | 284 | 340 | 1191 | 2420 | 1326 | 1172 | 1016
59 / 1 . | 13333 | 25471 | 192 | 2013-11-06 20:29 | 59 |  | r60893 dark | 8.622 | 6.9735 | 0.32029 |  | 18.0539 | 39.8274 |  | 7.4486 | 0.016628 | 0.61513 | 0.035256 | 0.12631 | 0.077233 | 1e-05 | 3.35 |  | 85.4663 | 0.54075 | 0.26174 | 0.054638 |  | 0.55011 |  |  | 0.14556 | 0.02786 | 0.14025 | 0.18509 | 0.11857 | 0.092823 | -0.000213 |  |  | 1340 | 587 | 347 |  | 553 |  |  | 274 | 314 | 911 | 2197 | 1279 | 944
60 / 1 . | 13340 | 25457 | 192 | 2013-11-06 20:32 | 60 |  | r60893 dark | 9.3612 | 6.8947 | 0.21642 |  | 18.0732 | 39.947 |  | 7.4815 | 1e-05 | 0.60248 | 0.048285 | 0.18885 | 0.025708 | 0.063359 | 3.35 |  | 86.2527 | 0.57318 | 0.26021 | 0.046044 |  | 0.54997 |  |  | 0.14573 | -8.1e-05 | 0.14592 | 0.18103 | 0.12051 | 0.11057 | 0.087845 |  |  | 1553 | 571 | 312 |  | 533 |  |  | 280 |  | 1056 | 2131 | 1221 | 1304 | 1005
61 / 1 . | 13395 | 25478 | 192 | 2013-11-06 20:36 | 61 |  | r60893 dark | 9.1652 | 6.6034 | 0.18553 |  | 17.9912 | 39.5585 |  | 7.4758 | 0.012269 | 0.60395 | 0.07041 | 0.12965 | 0.094231 | 0.004143 | 3.35 |  | 85.2442 | 0.56378 | 0.25437 | 0.045486 |  | 0.54899 |  |  | 0.14592 | 0.02607 | 0.14627 | 0.19758 | 0.11003 | 0.089027 | 0.090096 |  |  | 1436 | 574 | 347 |  | 618 |  |  | 287 | 298 | 1058 | 2306 | 1157 | 835 | 1083
62 / 1 . | 13487 | 25478 | 192 | 2013-11-06 20:39 | 62 |  | r60893 dark | 9.026 | 6.8499 | 0.23545 |  | 18.0538 | 39.7926 |  | 7.4364 | 0.015228 | 0.58913 | 0.066302 | 0.11956 | 0.090454 | 0.097125 | 3.35 |  | 85.7219 | 0.55886 | 0.25997 | 0.050773 |  | 0.55074 |  |  | 0.14564 | 0.028941 | 0.14117 | 0.19077 | 0.11567 | 0.10888 | 0.093816 |  |  | 1426 | 583 | 379 |  | 568 |  |  | 278 | 330 | 974 | 2227 | 1248 | 1133 | 1051
63 / 1 . | 13435 | 25537 | 192 | 2013-11-06 20:43 | 63 |  | r60893 dark | 9.1086 | 6.8024 | 0.19179 |  | 17.8419 | 39.4975 |  | 7.4716 | 0.012265 | 0.69663 | 0.070411 | 0.082948 | 0.1029 | 1e-05 | 3.35 |  | 85.229 | 0.5629 | 0.25868 | 0.047295 |  | 0.5455 |  |  | 0.14568 | 0.029439 | 0.14936 | 0.19131 | 0.11639 | 0.090949 | -2.8e-05 |  |  | 1512 | 582 | 372 |  | 583 |  |  | 274 | 340 | 970 | 2228 | 1306 | 836
64 / 1 . | 13268 | 25377 | 192 | 2013-11-06 20:46 | 64 |  | r60893 dark | 10.0873 | 6.5305 | 0.15324 |  | 17.5424 | 39.1529 |  | 7.3407 | 0.017273 | 0.86725 | 0.021964 | 0.028784 | 0.085823 | 0.075646 | 3.35 |  | 85.2538 | 0.60066 | 0.25376 | 0.042309 |  | 0.53866 |  |  | 0.14416 | 0.028967 | 0.16365 | 0.18496 | 0.11982 | 0.10137 | 0.090677 |  |  | 1494 | 571 | 333 |  | 563 |  |  | 281 | 327 | 1008 | 2213 | 1416 | 1041 | 1030
65 / 1 . | 13279 | 25341 | 192 | 2013-11-06 20:49 | 65 |  | r60893 dark | 8.0551 | 7.3385 | 0.32476 |  | 17.7137 | 39.4127 |  | 7.4708 | 0.017329 | 0.45682 | 0.022019 | 0.058916 | 0.030024 | 0.11489 | 3.35 |  | 84.3655 | 0.51726 | 0.2683 | 0.054175 |  | 0.5426 |  |  | 0.14592 | 0.027739 | 0.13043 | 0.18636 | 0.12743 | 0.091892 | 0.093509 |  |  | 1305 | 560 | 330 |  | 568 |  |  | 286 | 312 | 988 | 2230 | 1475 | 1063 | 1032
66 / 1 . | 13232 | 25313 | 192 | 2013-11-06 20:53 | 66 |  | r60893 dark | 8.9402 | 6.9463 | 0.20705 |  | 17.5603 | 39.1392 |  | 7.4315 | 0.023089 | 0.5716 | 1e-05 | 0.095697 | 0.094435 | 0.08704 | 3.35 |  | 84.4463 | 0.55298 | 0.26105 | 0.047471 |  | 0.53919 |  |  | 0.14544 | 0.029041 | 0.13604 | -1.5e-05 | 0.11271 | 0.096368 | 0.092954 |  |  | 1321 | 551 | 354 |  | 553 |  |  | 287 | 320 | 900 |  | 1241 | 945 | 1049
67 / 1 . | 13146 | 25296 | 192 | 2013-11-06 20:56 | 67 |  | r60893 dark | 8.404 | 7.1846 | 0.30119 |  | 17.72 | 39.401 |  | 7.4503 | 0.010781 | 0.5046 | 1e-05 | 0.094662 | 0.017086 | 0.066104 | 3.35 |  | 84.5042 | 0.53397 | 0.26515 | 0.051102 |  | 0.54237 |  |  | 0.14528 | 0.027189 | 0.13458 | -1.9e-05 | 0.12209 | 0.088782 | 0.088413 |  |  | 1492 | 572 | 293 |  | 604 |  |  | 276 | 314 | 992 |  | 1366 | 1059 | 1009
68 / 1 . | 13034 | 25448 | 192 | 2013-11-06 21:00 | 68 |  | r60893 dark | 9.2126 | 6.7442 | 0.23725 |  | 17.6665 | 39.2871 |  | 7.4361 | 0.001439 | 0.7801 | 0.10102 | 0.028534 | 0.021412 | 0.009639 | 3.35 |  | 84.8759 | 0.56466 | 0.25692 | 0.047854 |  | 0.54118 |  |  | 0.14527 | 0.029124 | 0.15805 | 0.1914 | 0.11568 | 0.095277 | 0.088114 |  |  | 1401 | 539 | 318 |  | 567 |  |  | 283 | 351 | 1025 | 2190 | 1366 | 1127 | 1055
69 / 1 . | 12934 | 25556 | 192 | 2013-11-06 21:03 | 69 |  | r60893 light | 13.104 | 4.6572 | 0.084425 |  | 17.3048 | 38.5545 |  | 7.1954 | 0.020073 | 1.4421 | 0.091984 | 0.089388 | 0.055852 | 0.054567 | 3.35 |  | 86.0042 | 0.7172 | 0.21381 | 0.03703 |  | 0.53284 |  |  | 0.14227 | 0.030263 | 0.20272 | 0.19356 | 0.11521 | 0.1023 | 0.090954 |  |  | 1577 | 525 | 343 |  | 507 |  |  | 282 | 340 | 1065 | 2229 | 1278 | 1130 | 1052
70 / 1 . | 12960 | 25589 | 192 | 2013-11-06 21:06 | 70 |  | r60893 light | 13.5609 | 4.7273 | 0.11108 |  | 17.4369 | 38.8748 |  | 7.071 | 0.058056 | 1.3039 | 0.14004 | 0.133 | 0.004304 | 0.18123 | 3.35 |  | 86.9524 | 0.73487 | 0.21563 | 0.039083 |  | 0.53627 |  |  | 0.14091 | 0.03283 | 0.19024 | 0.19997 | 0.11137 | 0.09576 | 0.10073 |  |  | 1617 | 522 | 337 |  | 570 |  |  | 287 | 322 | 953 | 2249 | 1163 | 1174 | 1073
71 / 1 . | 13012 | 25613 | 192 | 2013-11-06 21:10 | 71 |  | r60893 light | 12.3681 | 5.2762 | 0.081886 |  | 17.5112 | 38.9335 |  | 7.3238 | 0.017897 | 1.0033 | 0.10495 | 0.090884 | 0.008567 | 0.05458 | 3.35 |  | 86.1248 | 0.6898 | 0.22679 | 0.035999 |  | 0.53744 |  |  | 0.14359 | 0.028248 | 0.17087 | 0.18458 | 0.11732 | 0.087155 | 0.090236 |  |  | 1630 | 496 | 331 |  | 568 |  |  | 279 | 317 | 961 | 2099 | 1305 | 1062 | 1043
72 / 1 . | 13263 | 25536 | 192 | 2013-11-06 21:13 | 72 |  | r60893 light | 12.6736 | 5.2242 | 0.042852 |  | 17.355 | 38.7746 |  | 7.37 | 0.015018 | 1.1317 | 0.03497 | 0.072343 | 1e-05 | 1e-05 | 3.35 |  | 86.0444 | 0.70178 | 0.22601 | 0.033225 |  | 0.53409 |  |  | 0.14411 | 0.02789 | 0.18036 | 0.19713 | 0.11225 | -0.000172 | -0.000155 |  |  | 1657 | 509 | 346 |  | 591 |  |  | 284 | 317 | 985 | 2344 | 1264
73 / 1 . | 13287 | 25436 | 192 | 2013-11-06 21:16 | 73 |  | r60893 light | 11.1415 | 6.0338 | 0.18174 |  | 17.3935 | 38.8861 |  | 7.3391 | 0.005028 | 0.71559 | 1e-05 | 0.026377 | 0.017157 | 1e-05 | 3.35 |  | 85.0898 | 0.64008 | 0.24338 | 0.046539 |  | 0.53523 |  |  | 0.14408 | 0.027844 | 0.15367 | -5e-05 | 0.11412 | 0.09629 | -0.000125 |  |  | 1415 | 544 | 370 |  | 576 |  |  | 285 | 331 | 1038 |  | 1349 | 1149
74 / 1 . | 13348 | 25367 | 192 | 2013-11-06 21:20 | 74 |  | r60893 light | 10.5032 | 5.9798 | 0.19442 |  | 17.0231 | 38.0957 |  | 7.0615 | 0.017731 | 0.6069 | 0.083638 | 0.017704 | 0.062519 | 0.076948 | 3.35 |  | 83.0732 | 0.64019 | 0.25457 | 0.04735 |  | 0.54487 |  |  | 0.14807 | 0.031339 | 0.15146 | 0.21235 | 0.14052 | 0.10099 | 0.090705 |  |  | 1588 | 582 | 337 |  | 659 |  |  | 294 | 355 | 1054 | 2466 | 1680 | 1086 | 1022
75 / 1 . | 13527 | 25523 | 192 | 2013-11-06 21:23 | 75 |  | r60893 light | 11.2787 | 6.033 | 0.15576 |  | 17.4259 | 39.0117 |  | 7.3435 | 0.012214 | 0.78539 | 0.039478 | 0.089866 | 0.073018 | 0.037027 | 3.35 |  | 85.6354 | 0.64485 | 0.24372 | 0.04292 |  | 0.53617 |  |  | 0.14405 | 0.027854 | 0.15886 | 0.1884 | 0.12835 | 0.10228 | 0.086974 |  |  | 1383 | 555 | 340 |  | 581 |  |  | 279 | 321 | 1038 | 2232 | 1449 | 1087 | 1017
76 / 1 . | 13487 | 25626 | 192 | 2013-11-06 21:27 | 76 |  | r60893 light | 12.5363 | 5.5296 | 0.1251 |  | 17.2145 | 38.7723 |  | 7.2149 | 0.023625 | 1.12 | 1e-05 | 0.093563 | 0.030064 | 0.035456 | 3.35 |  | 86.0455 | 0.6909 | 0.23362 | 0.040841 |  | 0.53102 |  |  | 0.14247 | 0.031197 | 0.1724 | -4.8e-05 | 0.11427 | 0.097275 | 0.089622 |  |  | 1260 | 558 | 347 |  | 553 |  |  | 286 | 347 | 777 |  | 1261 | 1130 | 1051
77 / 1 . | 13358 | 25722 | 192 | 2013-11-06 21:30 | 77 |  | r60893 light | 11.0558 | 5.9967 | 0.014285 |  | 17.5755 | 39.1026 |  | 7.3954 | 0.000718 | 1.2324 | 1e-05 | 0.034395 | 0.038584 | 0.006856 | 3.35 |  | 85.8033 | 0.63723 | 0.24315 | 0.029666 |  | 0.53936 |  |  | 0.14476 | 0.027172 | 0.19066 | -2.7e-05 | 0.12011 | 0.10208 | 0.090579 |  |  | 1446 | 564 | 340 |  | 595 |  |  | 290 | 329 | 1076 |  | 1412 | 1170 | 1087
78 / 1 . | 13011 | 25616 | 192 | 2013-11-06 21:34 | 78 |  | r60893 light | 12.2752 | 4.9709 | 0.14139 |  | 17.3633 | 38.5444 |  | 7.3184 | 0.008624 | 1.015 | 0.026346 | 0.064426 | 0.047234 | 0.036996 | 3.35 |  | 85.1623 | 0.68614 | 0.22106 | 0.040887 |  | 0.53453 |  |  | 0.14375 | 0.030029 | 0.17373 | 0.1989 | 0.11502 | 0.095535 | 0.087676 |  |  | 1567 | 558 | 325 |  | 548 |  |  | 277 | 353 | 1006 | 2376 | 1310 | 1064 | 1026
79 / 1 . | -13325 | -117 | 186 | 2013-11-06 21:37 | 79 |  | lefangite from r060954 | 12.4088 | 0.092598 | 11.739 |  | 13.5805 | 36.5032 |  | 1.0826 | 0.054459 | 9.6082 | 1e-05 | 0.019164 | 1e-05 | 1e-05 |  | 1.44 | 86.5285 | StdDev wt% Fe: 0.68662; StdDev wt% Mg: 0.043008; StdDev wt% Al: 0.30783; StdDev wt% P: 0.45533; StdDev wt% Ca: 0.05402; StdDev wt% K: 0.03386; StdDev wt% Mn: 0.52436; StdDev wt% Zn: -5.8e-05; StdDev wt% As: 0.11049; StdDev wt% Sr: -2.4e-05; StdDev wt% Ba: -1.9e-05; Det.Lim ppm Fe: 1571; Det.Lim ppm Mg: 396; Det.Lim ppm Al: 473; Det.Lim ppm P: 549; Det.Lim ppm Ca: 234; Det.Lim ppm K: 342; Det.Lim ppm Mn: 1344; Det.Lim ppm As: 1314
80 / 1 . | -13337 | -123 | 186 | 2013-11-06 21:40 | 80 |  | lefangite from r060955 | 12.6898 | 0.13741 | 11.7278 |  | 13.5397 | 36.5107 |  | 1.0424 | 0.012812 | 9.4859 | 0.098517 | 0.002726 | 1e-05 | 0.012998 |  | 1.44 | 86.7007 | 0.6962 | 0.045741 | 0.30697 |  | 0.45366 |  |  | 0.052553 | 0.030499 | 0.51679 | 0.19948 | 0.11538 | -9.2e-05 | 0.08874 |  |  | 1587 | 371 | 461 |  | 558 |  |  | 220 | 353 | 1208 | 2297 | 1395 |  | 1060
81 / 1 . | -13350 | -125 | 186 | 2013-11-06 21:44 | 81 |  | lefangite from r060956 | 12.3825 | 0.12161 | 11.8344 |  | 13.4791 | 36.4492 |  | 1.058 | 0.022159 | 9.5863 | 0.038717 | 1e-05 | 1e-05 | 1e-05 |  | 1.44 | 86.412 | StdDev wt% Fe: 0.6868; StdDev wt% Mg: 0.045015; StdDev wt% Al: 0.30924; StdDev wt% P: 0.45232; StdDev wt% Ca: 0.052926; StdDev wt% K: 0.030554; StdDev wt% Mn: 0.52096; StdDev wt% Zn: 0.20034; StdDev wt% As: -8.3e-05; StdDev wt% Sr: -2.8e-05; StdDev wt% Ba: -1.9e-05; Det.Lim ppm Fe: 1673; Det.Lim ppm Mg: 383; Det.Lim ppm Al: 495; Det.Lim ppm P: 492; Det.Lim ppm Ca: 217; Det.Lim ppm K: 341; Det.Lim ppm Mn: 1214; Det.Lim ppm Zn: 2379
82 / 1 . | -13360 | -94 | 186 | 2013-11-06 21:47 | 82 |  | lefangite from r060957 | 12.6412 | 0.28601 | 11.4124 |  | 13.3951 | 36.2525 |  | 1.3808 | 0.042823 | 9.4385 | 1e-05 | 0.05742 | 0.032062 | 1e-05 |  | 1.44 | 86.3787 | 0.69436 | 0.058929 | 0.30271 |  | 0.45058 |  |  | 0.059985 | 0.036339 | 0.51701 | -5.8e-05 | 0.10343 | 0.078935 | -9.7e-05 |  |  | 1539 | 390 | 450 |  | 539 |  |  | 224 | 391 | 1263 |  | 1172 | 893
83 / 1 . | -13367 | -100 | 186 | 2013-11-06 21:50 | 83 |  | lefangite from r060958 | 12.5547 | 0.30342 | 11.4746 |  | 13.4776 | 36.2917 |  | 1.3022 | 0.015711 | 9.2509 | 1e-05 | 1e-05 | 0.027472 | 0.011757 |  | 1.44 | 86.1501 | 0.69116 | 0.05932 | 0.30381 |  | 0.4526 |  |  | 0.058237 | 0.031046 | 0.51034 | -1.4e-05 | -8.5e-05 | 0.091113 | 0.087183 |  |  | 1540 | 371 | 483 |  | 554 |  |  | 218 | 356 | 1214 |  |  | 1060 | 1042
84 / 1 . | -13384 | -121 | 186 | 2013-11-06 21:54 | 84 |  | lefangite from r060959 | 12.4412 | 0.26165 | 11.3863 |  | 13.5228 | 36.2244 |  | 0.93314 | 0.012144 | 9.8057 | 1e-05 | 1e-05 | 0.032053 | 1e-05 |  | 1.44 | 86.0594 | StdDev wt% Fe: 0.68865; StdDev wt% Mg: 0.057289; StdDev wt% Al: 0.30261; StdDev wt% P: 0.45333; StdDev wt% Ca: 0.05019; StdDev wt% K: 0.028991; StdDev wt% Mn: 0.52764; StdDev wt% Zn: -14.8439; StdDev wt% As: -5.3e-05; StdDev wt% Sr: 0.094176; StdDev wt% Ba: -1.4e-05; Det.Lim ppm Fe: 1659; Det.Lim ppm Mg: 393; Det.Lim ppm Al: 482; Det.Lim ppm P: 514; Det.Lim ppm Ca: 224; Det.Lim ppm K: 335; Det.Lim ppm Mn: 1213; Det.Lim ppm Sr: 1086
85 / 1 . | -13375 | -130 | 186 | 2013-11-06 21:57 | 85 |  | lefangite from r060960 | 12.533 | 0.35157 | 11.2546 |  | 13.328 | 35.8601 |  | 1.4225 | 0.014291 | 8.8544 | 1e-05 | 0.00819 | 0.018319 | 1e-05 |  | 1.44 | 85.0849 | 0.69147 | 0.063614 | 0.30071 |  | 0.44877 |  |  | 0.061156 | 0.031505 | 0.4972 | -6.5e-05 | 0.10896 | 0.086896 | -3.4e-05 |  |  | 1596 | 392 | 491 |  | 495 |  |  | 235 | 364 | 1169 |  | 1310 | 1035
86 / 1 . | -13379 | -143 | 186 | 2013-11-06 22:01 | 86 |  | lefangite from r060961 | 11.6285 | 0.15122 | 11.8218 |  | 13.3669 | 36.3402 |  | 0.85501 | 0.014941 | 10.7371 | 1e-05 | 1e-05 | 1e-05 | 0.003893 |  | 1.44 | 86.3596 | StdDev wt% Fe: 0.65485; StdDev wt% Mg: 0.045398; StdDev wt% Al: 0.30832; StdDev wt% P: 0.44969; StdDev wt% Ca: 0.048068; StdDev wt% K: 0.029957; StdDev wt% Mn: 0.55595; StdDev wt% Zn: -2.5e-05; StdDev wt% As: -2.7e-05; StdDev wt% Sr: -1.3e-05; StdDev wt% Ba: 0.091532; Det.Lim ppm Fe: 1532; Det.Lim ppm Mg: 341; Det.Lim ppm Al: 468; Det.Lim ppm P: 558; Det.Lim ppm Ca: 219; Det.Lim ppm K: 343; Det.Lim ppm Mn: 1234; Det.Lim ppm Ba: 1100
87 / 1 . | -13350 | -143 | 186 | 2013-11-06 22:04 | 87 |  | lefangite from r060962 | 12.4121 | 0.11717 | 11.9265 |  | 13.5183 | 36.6555 |  | 1.1 | 0.017204 | 9.7004 | 0.030193 | 0.024642 | 0.073624 | 1e-05 |  | 1.44 | 87.0157 | 0.68741 | 0.044852 | 0.31102 |  | 0.45401 |  |  | 0.054233 | 0.029643 | 0.52401 | 0.21535 | 0.10928 | 0.085097 | -0.000161 |  |  | 1612 | 387 | 502 |  | 534 |  |  | 228 | 336 | 1145 | 2571 | 1292 | 834
88 / 1 . | -13326 | -133 | 186 | 2013-11-06 22:07 | 88 |  | lefangite from r060963 | 11.982 | 0.14374 | 11.8631 |  | 13.4584 | 36.4934 |  | 1.0767 | 0.013626 | 10.0589 | 0.047483 | 1e-05 | 1e-05 | 1e-05 |  | 1.44 | 86.5774 | StdDev wt% Fe: 0.67275; StdDev wt% Mg: 0.044541; StdDev wt% Al: 0.30995; StdDev wt% P: 0.4526; StdDev wt% Ca: 0.05354; StdDev wt% K: 0.030952; StdDev wt% Mn: 0.53672; StdDev wt% Zn: 0.19681; StdDev wt% As: -2.7e-05; StdDev wt% Sr: -4.4e-05; StdDev wt% Ba: -3.9e-05; Det.Lim ppm Fe: 1704; Det.Lim ppm Mg: 336; Det.Lim ppm Al: 481; Det.Lim ppm P: 529; Det.Lim ppm Ca: 222; Det.Lim ppm K: 358; Det.Lim ppm Mn: 1231; Det.Lim ppm Zn: 2325
89 / 1 . | 13712 | 202 | 224 | 2013-11-06 22:11 | 89 |  | lefangite from r060588 | 18.8712 | 0.36922 | 11.3601 |  | 12.8591 | 35.1417 |  | 0.16479 | 0.008062 | 3.5512 | 0.072566 | 1e-05 | 0.010418 | 1e-05 |  | 1.44 | 83.8484 | 0.95821 | 0.068754 | 0.31929 |  | 0.45625 |  |  | 0.026719 | 0.02962 | 0.31886 | 0.19632 | -3.4e-05 | 0.088396 | -5.4e-05 |  |  | 1900 | 407 | 494 |  | 549 |  |  | 205 | 348 | 1078 | 2282 |  | 1083
90 / 1 . | 13730 | 213 | 224 | 2013-11-06 22:14 | 90 |  | lefangite from r060589 | 18.8703 | 0.41198 | 11.5998 |  | 13.2007 | 36.0129 |  | 0.13123 | 0.012226 | 4.2376 | 0.043159 | 0.027864 | 0.009292 | 1e-05 |  | 1.44 | 85.997 | 0.93013 | 0.067361 | 0.30803 |  | 0.44731 |  |  | 0.024927 | 0.028704 | 0.33466 | 0.20389 | 0.11339 | 0.090328 | -0.000656 |  |  | 1731 | 373 | 478 |  | 484 |  |  | 216 | 331 | 1183 | 2417 | 1337 | 1102
91 / 1 . | 13762 | 170 | 224 | 2013-11-06 22:18 | 91 |  | lefangite from r060590 | 18.3576 | 0.28426 | 11.6455 |  | 13.2903 | 36.0255 |  | 0.3255 | 0.006474 | 4.2783 | 0.077719 | 1e-05 | 1e-05 | 0.01046 |  | 1.44 | 85.7417 | 0.91222 | 0.058617 | 0.30789 |  | 0.44925 |  |  | 0.033356 | 0.031492 | 0.33455 | 0.21045 | -0.000142 | -2e-05 | 0.088047 |  |  | 1793 | 378 | 436 |  | 483 |  |  | 229 | 373 | 1104 | 2458 |  |  | 1053
92 / 1 . | 13749 | 162 | 224 | 2013-11-06 22:21 | 92 |  | lefangite from r060591 | 17.043 | 0.26814 | 11.4595 |  | 13.3683 | 36.135 |  | 0.77367 | 1e-05 | 5.6009 | 0.030098 | 0.035921 | 1e-05 | 1e-05 |  | 1.44 | 86.1545 | StdDev wt% Fe: 0.86119; StdDev wt% Mg: 0.055567; StdDev wt% Al: 0.30468; StdDev wt% P: 0.45024; StdDev wt% Ca: 0.046281; StdDev wt% K: -7.6e-05; StdDev wt% Mn: 0.38434; StdDev wt% Zn: 0.20998; StdDev wt% As: 0.11693; StdDev wt% Sr: -2e-05; StdDev wt% Ba: -0.000333; Det.Lim ppm Fe: 1674; Det.Lim ppm Mg: 339; Det.Lim ppm Al: 473; Det.Lim ppm P: 497; Det.Lim ppm Ca: 224; Det.Lim ppm Mn: 1095; Det.Lim ppm Zn: 2506; Det.Lim ppm As: 1371
93 / 1 . | 13776 | 242 | 224 | 2013-11-06 22:25 | 93 |  | lefangite from r060592 | 19.4267 | 0.33076 | 11.7918 |  | 13.4708 | 36.6104 |  | 0.14159 | 0.009279 | 4.1874 | 1e-05 | 1e-05 | 0.02304 | 1e-05 |  | 1.44 | 87.432 | StdDev wt% Fe: 0.94725; StdDev wt% Mg: 0.060748; StdDev wt% Al: 0.30968; StdDev wt% P: 0.45263; StdDev wt% Ca: 0.024544; StdDev wt% K: 0.030508; StdDev wt% Mn: 0.32821; StdDev wt% Zn: -1.7e-05; StdDev wt% As: -3.8e-05; StdDev wt% Sr: 0.092735; StdDev wt% Ba: -4.5e-05; Det.Lim ppm Fe: 1602; Det.Lim ppm Mg: 350; Det.Lim ppm Al: 464; Det.Lim ppm P: 515; Det.Lim ppm Ca: 202; Det.Lim ppm K: 358; Det.Lim ppm Mn: 1038; Det.Lim ppm Sr: 1093
94 / 1 . | 13770 | 261 | 224 | 2013-11-06 22:28 | 94 |  | lefangite from r060593 | 18.4745 | 0.27742 | 11.9517 |  | 13.3747 | 36.5959 |  | 0.29107 | 0.03437 | 4.9071 | 1e-05 | 1e-05 | 0.027741 | 1e-05 |  | 1.44 | 87.3746 | StdDev wt% Fe: 0.91564; StdDev wt% Mg: 0.056813; StdDev wt% Al: 0.31237; StdDev wt% P: 0.4511; StdDev wt% Ca: 0.03169; StdDev wt% K: 0.031426; StdDev wt% Mn: 0.35757; StdDev wt% Zn: -0.000483; StdDev wt% As: -3.9e-05; StdDev wt% Sr: 0.085502; StdDev wt% Ba: -1.5e-05; Det.Lim ppm Fe: 1808; Det.Lim ppm Mg: 350; Det.Lim ppm Al: 477; Det.Lim ppm P: 543; Det.Lim ppm Ca: 221; Det.Lim ppm K: 336; Det.Lim ppm Mn: 1065; Det.Lim ppm Sr: 990
95 / 1 . | 13845 | 267 | 224 | 2013-11-06 22:31 | 95 |  | lefangite from r060594 | 18.8827 | 0.29182 | 11.7948 |  | 13.2728 | 36.358 |  | 0.2386 | 1e-05 | 4.6522 | 1e-05 | 0.016729 | 1e-05 | 0.076976 |  | 1.44 | 87.0246 | StdDev wt% Fe: 0.92956; StdDev wt% Mg: 0.062308; StdDev wt% Al: 0.31083; StdDev wt% P: 0.44943; StdDev wt% Ca: 0.029069; StdDev wt% K: -25.3315; StdDev wt% Mn: 0.35114; StdDev wt% Zn: -2.1e-05; StdDev wt% As: 0.11407; StdDev wt% Sr: -9.2e-05; StdDev wt% Ba: 0.091703; Det.Lim ppm Fe: 1666; Det.Lim ppm Mg: 444; Det.Lim ppm Al: 478; Det.Lim ppm P: 558; Det.Lim ppm Ca: 208; Det.Lim ppm Mn: 1196; Det.Lim ppm As: 1361; Det.Lim ppm Ba: 1045
96 / 1 . | 13813 | 295 | 224 | 2013-11-06 22:35 | 96 |  | lefangite from r060595 | 18.2563 | 0.27645 | 11.6703 |  | 13.5031 | 36.4371 |  | 0.27796 | 0.018623 | 4.9065 | 1e-05 | 0.005539 | 0.004616 | 1e-05 |  | 1.44 | 86.7965 | 0.90544 | 0.058169 | 0.3082 |  | 0.45343 |  |  | 0.03037 | 0.029306 | 0.35966 | -8.9e-05 | 0.10444 | 0.079546 | -4.7e-05 |  |  | 1635 | 383 | 486 |  | 481 |  |  | 203 | 330 | 1161 |  | 1260 | 988
97 / 1 . | 13621 | 145 | 224 | 2013-11-06 22:38 | 97 |  | lefangite from r060596 | 16.7447 | 0.28559 | 11.7698 |  | 13.2357 | 36.0852 |  | 0.52406 | 1e-05 | 5.7058 | 0.030002 | 1e-05 | 1e-05 | 1e-05 |  | 1.44 | 85.8209 | StdDev wt% Fe: 0.84973; StdDev wt% Mg: 0.059911; StdDev wt% Al: 0.30912; StdDev wt% P: 0.44706; StdDev wt% Ca: 0.039451; StdDev wt% K: -2.5e-05; StdDev wt% Mn: 0.38931; StdDev wt% Zn: 0.2045; StdDev wt% As: -0.000111; StdDev wt% Sr: -9.5e-05; StdDev wt% Ba: -2.9e-05; Det.Lim ppm Fe: 1694; Det.Lim ppm Mg: 409; Det.Lim ppm Al: 502; Det.Lim ppm P: 515; Det.Lim ppm Ca: 225; Det.Lim ppm Mn: 1178; Det.Lim ppm Zn: 2440
98 / 1 . | 13641 | 126 | 224 | 2013-11-06 22:41 | 98 |  | lefangite from r060597 | 18.5469 | 0.5402 | 11.6953 |  | 13.5433 | 36.4693 |  | 0.11627 | 0.006433 | 4.0338 | 0.098599 | 1e-05 | 0.004606 | 1e-05 |  | 1.44 | 86.4947 | 0.9174 | 0.075774 | 0.30826 |  | 0.45438 |  |  | 0.024087 | 0.030247 | 0.32287 | 0.20047 | -0.000395 | 0.0927 | -7.6e-05 |  |  | 1780 | 396 | 480 |  | 521 |  |  | 214 | 358 | 1068 | 2309 |  | 1142
99 / 1 . | 13662 | 126 | 224 | 2013-11-06 22:45 | 99 |  | lefangite from r060598 | 18.5708 | 0.36341 | 11.825 |  | 13.4916 | 36.6031 |  | 0.26531 | 0.014381 | 4.5315 | 1e-05 | 0.030539 | 0.018553 | 0.003919 |  | 1.44 | 87.1582 | 0.91981 | 0.063432 | 0.31132 |  | 0.45397 |  |  | 0.030765 | 0.03096 | 0.3463 | -6.3e-05 | 0.10763 | 0.092297 | 0.086127 |  |  | 1792 | 358 | 510 |  | 505 |  |  | 221 | 357 | 1184 |  | 1263 | 1100 | 1035
100 / 1 . | 13623 | 97 | 224 | 2013-11-06 22:48 | 100 |  | lefangite from r060599 | 18.8283 | 0.3761 | 11.5208 |  | 13.3339 | 35.9861 |  | 0.11031 | 0.004264 | 3.9091 | 0.10657 | 0.024745 | 1e-05 | 1e-05 |  | 1.44 | 85.6402 | 0.92524 | 0.065813 | 0.30491 |  | 0.44873 |  |  | 0.024076 | 0.027959 | 0.31603 | 0.20098 | 0.11867 | -56.7105 | -3e-05 |  |  | 1673 | 401 | 455 |  | 500 |  |  | 219 | 333 | 1026 | 2307 | 1406
101 / 1 . | -12972 | -26603 | 47 | 2013-11-06 22:52 | 101 |  | r060954 | 25.6961 | 5.8673 | 0.22839 |  | 13.7028 | 29.3982 |  | 0.013941 | 0.028444 | 1e-05 | 0.070833 | 0.74558 | 0.040254 | 1e-05 |  |  | 75.7918 | 1.2067 | 0.26412 | 0.052633 |  | 0.47218 |  |  | 0.018133 | 0.035158 | -0.000108 | 0.20868 | 0.20076 | 0.10013 | -0.00022 |  |  | 2072 | 615 | 364 |  | 550 |  |  | 207 | 390 |  | 2439 | 1640 | 1137
102 / 1 . | -12894 | -26587 | 47 | 2013-11-06 22:55 | 102 |  | r060955 | 27.0417 | 5.9682 | 0.066296 |  | 14.2066 | 30.2844 |  | 0.006521 | 0.02914 | 0.023651 | 0.076548 | 0.49505 | 0.054217 | 1e-05 |  |  | 78.2524 | 1.2269 | 0.25509 | 0.038123 |  | 0.46841 |  |  | 0.018306 | 0.029623 | 0.082743 | 0.2065 | 0.17873 | 0.081325 | -6.9e-05 |  |  | 1804 | 594 | 377 |  | 562 |  |  | 216 | 319 | 969 | 2411 | 1657 | 850
103 / 1 . | -13095 | -26078 | 47 | 2013-11-06 22:59 | 103 |  | r060956 | 25.5024 | 5.633 | 0.6321 |  | 14.0789 | 29.8708 |  | 0.003731 | 0.028189 | 1e-05 | 1e-05 | 0.32409 | 1e-05 | 0.01015 |  |  | 76.0835 | StdDev wt% Fe: 1.1713; StdDev wt% Mg: 0.24561; StdDev wt% Al: 0.075311; StdDev wt% P: 0.46362; StdDev wt% Ca: 0.017767; StdDev wt% K: 0.031643; StdDev wt% Mn: -0.000101; StdDev wt% Zn: -16.6251; StdDev wt% As: 0.14994; StdDev wt% Sr: -1.3e-05; StdDev wt% Ba: 0.090067; Det.Lim ppm Fe: 1959; Det.Lim ppm Mg: 604; Det.Lim ppm Al: 394; Det.Lim ppm P: 505; Det.Lim ppm Ca: 211; Det.Lim ppm K: 348; Det.Lim ppm As: 1435; Det.Lim ppm Ba: 1078
104 / 1 . | -13045 | -26137 | 47 | 2013-11-06 23:02 | 104 |  | r060957 | 26.4756 | 5.8395 | 0.22099 |  | 14.0079 | 29.924 |  | 0.009902 | 0.024553 | 0.009338 | 0.083929 | 0.51369 | 0.062442 | 1e-05 |  |  | 77.1718 | 1.2045 | 0.25011 | 0.048449 |  | 0.46226 |  |  | 0.01813 | 0.032807 | 0.086338 | 0.20609 | 0.16745 | 0.075692 | -1.4e-05 |  |  | 1895 | 569 | 331 |  | 574 |  |  | 211 | 368 | 1035 | 2398 | 1462 | 741
105 / 1 . | -13012 | -26234 | 47 | 2013-11-06 23:05 | 105 |  | r060958 | 27.5045 | 5.8972 | 0.092982 |  | 14.027 | 30.0758 |  | 1e-05 | 0.02547 | 1e-05 | 0.029665 | 0.30663 | 0.031507 | 1e-05 |  |  | 77.9908 | StdDev wt% Fe: 1.2456; StdDev wt% Mg: 0.25351; StdDev wt% Al: 0.039314; StdDev wt% P: 0.46333; StdDev wt% Ca: -1.7e-05; StdDev wt% K: 0.03219; StdDev wt% Mn: -9.1e-05; StdDev wt% Zn: 0.20061; StdDev wt% As: 0.16123; StdDev wt% Sr: 0.084326; StdDev wt% Ba: -0.000685; Det.Lim ppm Fe: 2061; Det.Lim ppm Mg: 590; Det.Lim ppm Al: 357; Det.Lim ppm P: 513; Det.Lim ppm K: 358; Det.Lim ppm Zn: 2393; Det.Lim ppm As: 1616; Det.Lim ppm Sr: 964
106 / 1 . | -13012 | -26405 | 47 | 2013-11-06 23:09 | 106 |  | r060959 | 26.8609 | 5.916 | 0.10261 |  | 14.8586 | 31.0166 |  | 0.01156 | 0.002848 | 1e-05 | 0.055385 | 0.3847 | 0.018015 | 0.012815 |  |  | 79.24 | 1.2219 | 0.25324 | 0.041038 |  | 0.48263 |  |  | 0.017615 | 0.028977 | -5.8e-05 | 0.19923 | 0.16842 | 0.093606 | 0.084219 |  |  | 1932 | 580 | 370 |  | 524 |  |  | 203 | 348 |  | 2346 | 1631 | 1116 | 1005
107 / 1 . | -13030 | -26439 | 47 | 2013-11-06 23:12 | 107 |  | r060960 | 25.9633 | 5.6457 | 0.044852 |  | 13.8286 | 29.1661 |  | 1e-05 | 0.00957 | 0.005308 | 1e-05 | 0.32718 | 0.025275 | 1e-05 |  |  | 75.0159 | StdDev wt% Fe: 1.2175; StdDev wt% Mg: 0.26031; StdDev wt% Al: 0.035488; StdDev wt% P: 0.47601; StdDev wt% Ca: -1.2e-05; StdDev wt% K: 0.032452; StdDev wt% Mn: 0.081199; StdDev wt% Zn: -2.6e-05; StdDev wt% As: 0.15653; StdDev wt% Sr: 0.087118; StdDev wt% Ba: -0.000215; Det.Lim ppm Fe: 1921; Det.Lim ppm Mg: 599; Det.Lim ppm Al: 363; Det.Lim ppm P: 547; Det.Lim ppm K: 381; Det.Lim ppm Mn: 982; Det.Lim ppm As: 1475; Det.Lim ppm Sr: 1019
108 / 1 . | -13098 | -26490 | 47 | 2013-11-06 23:16 | 108 |  | r060961 | 27.3888 | 5.6085 | 0.072334 |  | 14.3867 | 30.2868 |  | 0.011487 | 0.062977 | 0.011778 | 0.008478 | 0.24174 | 1e-05 | 0.034355 |  |  | 78.114 | 1.2388 | 0.24665 | 0.039093 |  | 0.4714 |  |  | 0.017854 | 0.031853 | 0.075779 | 0.19368 | 0.16312 | 0 | 0.087785 |  |  | 1811 | 583 | 383 |  | 537 |  |  | 206 | 301 | 904 | 2334 | 1718 | 1.#INF | 1031
109 / 1 . | -13155 | -26513 | 47 | 2013-11-06 23:19 | 109 |  | r060962 | 26.9402 | 5.4181 | 0.054228 |  | 14.2568 | 29.8774 |  | 0.014186 | 0.066289 | 1e-05 | 1e-05 | 0.35222 | 0.004471 | 1e-05 |  |  | 76.9839 | StdDev wt% Fe: 1.2214; StdDev wt% Mg: 0.24078; StdDev wt% Al: 0.032851; StdDev wt% P: 0.46857; StdDev wt% Ca: 0.018424; StdDev wt% K: 0.036037; StdDev wt% Mn: -2.8e-05; StdDev wt% Zn: -8.1e-05; StdDev wt% As: 0.14797; StdDev wt% Sr: 0.079345; StdDev wt% Ba: -4.7e-05; Det.Lim ppm Fe: 1758; Det.Lim ppm Mg: 527; Det.Lim ppm Al: 319; Det.Lim ppm P: 607; Det.Lim ppm Ca: 211; Det.Lim ppm K: 359; Det.Lim ppm As: 1360; Det.Lim ppm Sr: 984
110 / 1 . | -13188 | -26554 | 47 | 2013-11-06 23:22 | 110 |  | r060963 | 26.5697 | 5.6908 | 0.043107 |  | 14.1786 | 29.8627 |  | 0.011754 | 0.079355 | 0.009434 | 0.093315 | 0.33232 | 1e-05 | 0.022944 |  |  | 76.8941 | 1.2106 | 0.24823 | 0.032829 |  | 0.46652 |  |  | 0.017417 | 0.036584 | 0.076201 | 0.20119 | 0.14318 | 0 | 0.088191 |  |  | 1915 | 577 | 336 |  | 491 |  |  | 201 | 350 | 913 | 2325 | 1313 | 1.#INF | 1045
111 / 1 . | -13208 | -26673 | 47 | 2013-11-06 23:26 | 111 |  | r060964 | 26.5343 | 5.7094 | 0.025174 |  | 14.1896 | 29.9707 |  | 0.005978 | 0.05576 | 0.025834 | 1e-05 | 0.75304 | 1e-05 | 0.006347 |  |  | 77.2761 | 1.2098 | 0.24767 | 0.03471 |  | 0.46687 |  |  | 0.017871 | 0.032879 | 0.080641 | -3.2307 | 0.18113 | -3.7e-05 | 0.090207 |  |  | 2054 | 572 | 388 |  | 546 |  |  | 211 | 327 | 940 |  | 1377 |  | 1082
112 / 1 . | -13009 | -26821 | 47 | 2013-11-06 23:29 | 112 |  | r060965 | 26.9961 | 5.5738 | 0.057617 |  | 14.5305 | 30.3571 |  | 0.012251 | 0.010628 | 1e-05 | 1e-05 | 0.39959 | 0.013455 | 1e-05 |  |  | 77.9511 | StdDev wt% Fe: 1.2257; StdDev wt% Mg: 0.24535; StdDev wt% Al: 0.035866; StdDev wt% P: 0.47463; StdDev wt% Ca: 0.017574; StdDev wt% K: 0.033406; StdDev wt% Mn: -3.4e-05; StdDev wt% Zn: -0.000162; StdDev wt% As: 0.17373; StdDev wt% Sr: 0.092243; StdDev wt% Ba: -7.1e-05; Det.Lim ppm Fe: 1903; Det.Lim ppm Mg: 581; Det.Lim ppm Al: 357; Det.Lim ppm P: 525; Det.Lim ppm Ca: 202; Det.Lim ppm K: 392; Det.Lim ppm As: 1692; Det.Lim ppm Sr: 1112
113 / 1 . | -13192 | -26967 | 47 | 2013-11-06 23:33 | 113 |  | r060966 | 25.0507 | 5.8428 | 0.026559 |  | 13.9614 | 29.2854 |  | 0.008743 | 0.04235 | 0.050542 | 1e-05 | 0.5676 | 1e-05 | 1e-05 |  |  | 74.836 | StdDev wt% Fe: 1.1858; StdDev wt% Mg: 0.26487; StdDev wt% Al: 0.034861; StdDev wt% P: 0.47956; StdDev wt% Ca: 0.01867; StdDev wt% K: 0.034989; StdDev wt% Mn: 0.087061; StdDev wt% Zn: -3.5e-05; StdDev wt% As: 0.18038; StdDev wt% Sr: -4.2e-05; StdDev wt% Ba: -5.1e-05; Det.Lim ppm Fe: 2032; Det.Lim ppm Mg: 639; Det.Lim ppm Al: 384; Det.Lim ppm P: 581; Det.Lim ppm Ca: 218; Det.Lim ppm K: 368; Det.Lim ppm Mn: 975; Det.Lim ppm As: 1521
114 / 1 . | -13084 | -27046 | 47 | 2013-11-06 23:36 | 114 |  | r060967 | 27.5166 | 6.2631 | 0.069158 |  | 14.0124 | 30.4566 |  | 0.00401 | 0.029123 | 1e-05 | 0.06371 | 0.8187 | 0.040854 | 1e-05 |  |  | 79.2744 | 1.2451 | 0.26201 | 0.038744 |  | 0.46365 |  |  | 0.017982 | 0.031823 | -0.00033 | 0.2166 | 0.20723 | 0.09336 | -7.2e-05 |  |  | 1938 | 614 | 382 |  | 476 |  |  | 214 | 349 |  | 2550 | 1755 | 1051

## Full
Results
| Weight% | StdDev wt% | Det.Lim ppm | Norm Weight% | Atomic% | Peak cnt (cps) | Peak Time (s) | Peak (cts) | Ix (c/s/nA) | Pk-Bg (cps) | Pk/Bg | Bg cnt (cps) | Bg1 cnt (cps) | Bg2 cnt (cps) | Ix/Istd | Ix/Ipure | Z | A | F | Beam curr (nA)
1 / 1 . X = 12718. Y = 34338. Z = 487.
Fe | 0.43341 | 0.056187 | 430 | 0.44309 | 0.16034 | 61.0623 | 20 | 1221 | 2.0655 | 45.4615 | 3.914 | 15.6008 | 16.8009 | 14.4007 | 0.007458 | 0.003499 | 1.2423 | 0.99709 | 1.0003 | 22.0099
Mg | 17.4402 | 0.34345 | 322 | 17.8297 | 14.8252 | 5533.845 | 20 | 108692 | 247.8916 | 5456.07 | 71.1518 | 77.7752 | 117.8458 | 37.7047 | 1.5086 | 0.12509 | 1.0307 | 1.36 | 1.0009 | 22.0099
Al | 12.5264 | 0.26341 | 212 | 12.8061 | 9.5919 | 4475.899 | 20 | 88215 | 201.3886 | 4432.542 | 103.2346 | 43.3566 | 53.9096 | 32.8036 | 1.089 | 0.082381 | 1.0692 | 1.4293 | 1.0016 | 22.0099
Si | 19.808 | 0.28398 | 206 | 20.2503 | 14.5714 | 7752.223 | 20 | 151177 | 349.975 | 7702.915 | 157.2195 | 49.3083 | 58.4113 | 40.2053 | 0.97818 | 0.13687 | 1.0449 | 1.3834 | 1.0003 | 22.0099
P SP2/1 | 1.0002 | 0.032569 | 90 | 1.0225 | 0.66714 | 100.8836 | 40 | 4034 | 4.445 | 97.8335 | 33.0762 | 3.05 | 3.9 | 2.2 | 0.033484 | 0.005297 | 1.0864 | 1.41 | 1.0114 | 22.0099
P SP3/1 | [5 empty] | 131.6572 | 40 | 5264 | 5.8295 | 128.3071 | 39.3002 | 3.35 | 3.7 | 3 | 0.049482 | 0.007917 |  |  |  | 22.0099
P
O | 46.6075 |  |  | 47.6483 | 60.184
Na
Ca
K
Mn
Zn
As
Sr
Ba
Be
Li
Total | 97.8156 |  |  | 100 | 100
Formula | Oxide
FeO | 0.55758
MgO | 28.9211
Al2O3 | 23.6685
SiO2 | 42.3767
P2O5 | 2.2918
Na2O
CaO
K2O
MnO
ZnO
As2O3
SrO
BaO
BeO
Li2O
Total | 97.8156
2 / 1 . X = 12742. Y = 34345. Z = 482.
Fe | 0.40343 | 0.080449 | 658 | 0.40718 | 0.1473 | 30.053 | 20 | 601 | 1.9224 | 21.0527 | 3.3391 | 9.0003 | 9.5003 | 8.5002 | 0.006942 | 0.003256 | 1.2426 | 0.99707 | 1.0003 | 10.9515
Mg | 17.7388 | 0.38478 | 468 | 17.9033 | 14.8821 | 2806.3 | 20 | 55611 | 252.5173 | 2765.443 | 68.6864 | 40.8567 | 59.7118 | 22.0016 | 1.5368 | 0.12743 | 1.0309 | 1.3588 | 1.0009 | 10.9515
Al | 12.7213 | 0.29663 | 313 | 12.8393 | 9.6139 | 2263.786 | 20 | 44940 | 204.587 | 2240.534 | 97.3594 | 23.2519 | 27.9026 | 18.6011 | 1.1063 | 0.083689 | 1.0694 | 1.4296 | 1.0016 | 10.9515
Si | 20.3925 | 0.32993 | 289 | 20.5817 | 14.8056 | 3971.066 | 20 | 78394 | 360.4131 | 3947.064 | 165.4473 | 24.002 | 29.3028 | 18.7011 | 1.0073 | 0.14095 | 1.045 | 1.3839 | 1.0004 | 10.9515
P SP2/1 | 0.64658 | 0.03749 | 125 | 0.65258 | 0.42566 | 37.2796 | 40 | 1491 | 3.2625 | 35.7296 | 24.0512 | 1.55 | 1.7 | 1.4 | 0.024577 | 0.003888 | 1.0865 | 1.4134 | 1.0114 | 10.9515
P SP3/1 | [5 empty] | 38.3048 | 40 | 1532 | 3.3676 | 36.8798 | 26.8805 | 1.425 | 1.65 | 1.2 | 0.028585 | 0.004573 |  |  |  | 10.9515
P
O | 47.1782 |  |  | 47.6159 | 60.1255
Na
Ca
K
Mn
Zn
As
Sr
Ba
Be
Li
Total | 99.0807 |  |  | 100 | 100
Formula | Oxide
FeO | 0.51902
MgO | 29.4162
Al2O3 | 24.0368
SiO2 | 43.6272
P2O5 | 1.4816
Na2O
CaO
K2O
MnO
ZnO
As2O3
SrO
BaO
BeO
Li2O
Total | 99.0807
3 / 1 . X = 12755. Y = 34349. Z = 481.
Fe | 0.42357 | 0.07854 | 604 | 0.42932 | 0.15534 | 29.6529 | 20 | 593 | 2.0185 | 22.1027 | 3.9274 | 7.5502 | 7.6002 | 7.5002 | 0.007289 | 0.003419 | 1.2424 | 0.99709 | 1.0003 | 10.95
Mg | 17.6563 | 0.38311 | 434 | 17.8961 | 14.8791 | 2784.911 | 20 | 55191 | 251.1238 | 2749.806 | 79.3306 | 35.1051 | 52.9092 | 17.301 | 1.5283 | 0.12672 | 1.0308 | 1.3598 | 1.0009 | 10.95
Al | 12.5625 | 0.29355 | 296 | 12.7331 | 9.5363 | 2231.969 | 20 | 44313 | 201.9377 | 2211.218 | 107.5574 | 20.7514 | 22.1016 | 19.4012 | 1.0919 | 0.082605 | 1.0692 | 1.4301 | 1.0016 | 10.95
Si | 19.9837 | 0.3248 | 296 | 20.2551 | 14.5735 | 3894.517 | 20 | 76902 | 353.3712 | 3869.415 | 155.1464 | 25.1022 | 31.3032 | 18.9012 | 0.98767 | 0.1382 | 1.0449 | 1.3831 | 1.0003 | 10.95
P SP2/1 | 1.024 | 0.046487 | 124 | 1.0379 | 0.67713 | 57.9361 | 40 | 2317 | 5.1585 | 56.4861 | 39.9557 | 1.45 | 1.55 | 1.35 | 0.038859 | 0.006147 | 1.0864 | 1.4099 | 1.0114 | 10.95
P SP3/1 | [5 empty] | 60.287 | 40 | 2411 | 5.3687 | 58.787 | 40.1911 | 1.5 | 1.65 | 1.35 | 0.045571 | 0.007291 |  |  |  | 10.95
P
O | 47.01 |  |  | 47.6485 | 60.1787
Na
Ca
K
Mn
Zn
As
Sr
Ba
Be
Li
Total | 98.66 |  |  | 100 | 100
Formula | Oxide
FeO | 0.54492
MgO | 29.2795
Al2O3 | 23.7367
SiO2 | 42.7526
P2O5 | 2.3464
Na2O
CaO
K2O
MnO
ZnO
As2O3
SrO
BaO
BeO
Li2O
Total | 98.66
4 / 1 . X = 12777. Y = 34349. Z = 480.
Fe | 0.44053 | 0.080512 | 622 | 0.44783 | 0.16204 | 30.8531 | 20 | 617 | 2.0992 | 22.9029 | 3.8808 | 7.9502 | 7.7002 | 8.2002 | 0.00758 | 0.003556 | 1.2425 | 0.99708 | 1.0003 | 10.9103
Mg | 17.5268 | 0.38121 | 452 | 17.8173 | 14.8135 | 2757.211 | 20 | 54647 | 249.2512 | 2719.405 | 72.9306 | 37.8059 | 57.0107 | 18.6011 | 1.5169 | 0.12578 | 1.0309 | 1.3597 | 1.0008 | 10.9103
Al | 12.578 | 0.29403 | 299 | 12.7865 | 9.5763 | 2228.57 | 20 | 44246 | 202.3242 | 2207.418 | 105.362 | 21.1516 | 26.1023 | 16.2009 | 1.094 | 0.082763 | 1.0693 | 1.4289 | 1.0016 | 10.9103
Si | 20.3444 | 0.3295 | 276 | 20.6816 | 14.8804 | 3945.511 | 20 | 77896 | 359.6426 | 3923.809 | 181.8073 | 21.7016 | 25.7022 | 17.701 | 1.0052 | 0.14065 | 1.045 | 1.3829 | 1.0004 | 10.9103
P SP2/1 | 0.63189 | 0.037272 | 130 | 0.64236 | 0.41908 | 38.5049 | 40 | 1540 | 3.3711 | 36.7799 | 22.3215 | 1.725 | 2.05 | 1.4 | 0.025395 | 0.004017 | 1.0865 | 1.4136 | 1.0114 | 10.9103
P SP3/1 | [5 empty] | 35.4041 | 40 | 1416 | 3.1098 | 33.9291 | 24.0027 | 1.475 | 1.05 | 1.9 | 0.026397 | 0.004223 |  |  |  | 10.9103
P
O | 46.848 |  |  | 47.6245 | 60.1486
Na
Ca
K
Mn
Zn
As
Sr
Ba
Be
Li
Total | 98.3697 |  |  | 100 | 100
Formula | Oxide
FeO | 0.56673
MgO | 29.0646
Al2O3 | 23.7661
SiO2 | 43.5243
P2O5 | 1.4479
Na2O
CaO
K2O
MnO
ZnO
As2O3
SrO
BaO
BeO
Li2O
Total | 98.3697
5 / 1 . X = 12789. Y = 34326. Z = 481.
Fe | 0.42834 | 0.084943 | 656 | 0.44148 | 0.15975 | 26.1023 | 20 | 522 | 2.0413 | 19.4021 | 3.8958 | 6.7001 | 6.0001 | 7.4002 | 0.007371 | 0.003458 | 1.2424 | 0.99709 | 1.0003 | 9.5049
Mg | 17.3348 | 0.38797 | 496 | 17.8664 | 14.8553 | 2374.715 | 20 | 47125 | 246.2267 | 2340.36 | 69.1234 | 34.3547 | 50.1083 | 18.6011 | 1.4985 | 0.12425 | 1.0308 | 1.3602 | 1.0009 | 9.5049
Al | 12.2798 | 0.2966 | 320 | 12.6563 | 9.4794 | 1893.204 | 20 | 37629 | 197.2617 | 1874.953 | 103.7306 | 18.2512 | 22.9017 | 13.6006 | 1.0667 | 0.080692 | 1.0692 | 1.43 | 1.0016 | 9.5049
Si | 19.6484 | 0.33144 | 321 | 20.2509 | 14.5714 | 3322.892 | 20 | 65737 | 347.2515 | 3300.59 | 148.9975 | 22.3017 | 25.0021 | 19.6013 | 0.97056 | 0.1358 | 1.0449 | 1.3822 | 1.0003 | 9.5049
P SP2/1 | 1.0866 | 0.051472 | 142 | 1.1199 | 0.73066 | 53.2594 | 40 | 2130 | 5.4587 | 51.8843 | 38.7339 | 1.375 | 1.7 | 1.05 | 0.04112 | 0.006505 | 1.0864 | 1.4092 | 1.0114 | 9.5049
P SP3/1 | [5 empty] | 55.8853 | 40 | 2235 | 5.7166 | 54.3353 | 36.0549 | 1.55 | 1.6 | 1.5 | 0.048524 | 0.007763 |  |  |  | 9.5049
P
O | 46.2471 |  |  | 47.6651 | 60.2035
Na
Ca
K
Mn
Zn
As
Sr
Ba
Be
Li
Total | 97.025 |  |  | 100 | 100
Formula | Oxide
FeO | 0.55106
MgO | 28.7464
Al2O3 | 23.2026
SiO2 | 42.0353
P2O5 | 2.4897
Na2O
CaO
K2O
MnO
ZnO
As2O3
SrO
BaO
BeO
Li2O
Total | 97.025
6 / 1 . X = 12801. Y = 34344. Z = 480.
Fe | 0.40633 | 0.084945 | 679 | 0.41587 | 0.15045 | 25.6022 | 20 | 512 | 1.9361 | 18.402 | 3.5558 | 7.2002 | 7.2002 | 7.2002 | 0.006991 | 0.00328 | 1.2426 | 0.99708 | 1.0003 | 9.5049
Mg | 17.3401 | 0.38779 | 472 | 17.7473 | 14.7522 | 2374.359 | 20 | 47118 | 246.526 | 2343.205 | 76.2137 | 31.154 | 46.5071 | 15.8008 | 1.5003 | 0.1244 | 1.0309 | 1.3594 | 1.0008 | 9.5049
Al | 12.4528 | 0.29969 | 309 | 12.7453 | 9.5434 | 1921.862 | 20 | 38195 | 200.403 | 1904.811 | 112.7124 | 17.051 | 21.6015 | 12.5005 | 1.0836 | 0.081977 | 1.0694 | 1.4278 | 1.0015 | 9.5049
Si | 20.3425 | 0.3402 | 318 | 20.8203 | 14.977 | 3440.882 | 20 | 68045 | 359.7019 | 3418.931 | 156.7482 | 21.9517 | 26.3023 | 17.601 | 1.0054 | 0.14067 | 1.0451 | 1.3817 | 1.0005 | 9.5049
P SP2/1 | 0.60134 | 0.038884 | 133 | 0.61546 | 0.40145 | 29.953 | 40 | 1198 | 3.0303 | 28.803 | 26.0459 | 1.15 | 0.75 | 1.55 | 0.022827 | 0.003611 | 1.0866 | 1.414 | 1.0114 | 9.5049
P SP3/1 | [5 empty] | 31.1532 | 40 | 1246 | 3.1329 | 29.7782 | 22.6568 | 1.375 | 1.5 | 1.25 | 0.026593 | 0.004255 |  |  |  | 9.5049
P
O | 46.5624 |  |  | 47.6559 | 60.1754
Na
Ca
K
Mn
Zn
As
Sr
Ba
Be
Li
Total | 97.7054 |  |  | 100 | 100
Formula | Oxide
FeO | 0.52274
MgO | 28.755
Al2O3 | 23.5296
SiO2 | 43.5203
P2O5 | 1.3779
Na2O
CaO
K2O
MnO
ZnO
As2O3
SrO
BaO
BeO
Li2O
Total | 97.7054
7 / 1 . X = 12815. Y = 34355. Z = 477.
Fe | 0.44648 | 0.078983 | 586 | 0.45096 | 0.16318 | 30.253 | 20 | 605 | 2.1276 | 23.2029 | 4.2911 | 7.0502 | 7.2002 | 6.9002 | 0.007683 | 0.003604 | 1.2425 | 0.99709 | 1.0003 | 10.9057
Mg | 17.4189 | 0.37934 | 452 | 17.5936 | 14.6278 | 2738.679 | 20 | 54283 | 247.6616 | 2700.923 | 72.5363 | 37.756 | 57.611 | 17.9011 | 1.5072 | 0.12498 | 1.0308 | 1.3606 | 1.0008 | 10.9057
Al | 12.5932 | 0.29418 | 293 | 12.7194 | 9.5263 | 2234.506 | 20 | 44363 | 203.0227 | 2214.105 | 109.527 | 20.4014 | 23.9019 | 16.9009 | 1.0978 | 0.083049 | 1.0693 | 1.4263 | 1.0015 | 10.9057
Si | 20.5371 | 0.33187 | 291 | 20.743 | 14.9249 | 3992.929 | 20 | 78820 | 363.9131 | 3968.727 | 164.9837 | 24.202 | 27.2024 | 21.2015 | 1.0171 | 0.14232 | 1.045 | 1.3804 | 1.0004 | 10.9057
P SP2/1 | 0.79247 | 0.0414 | 130 | 0.80041 | 0.52221 | 45.5819 | 40 | 1823 | 4.01 | 43.7319 | 24.6387 | 1.85 | 2.15 | 1.55 | 0.030207 | 0.004779 | 1.0865 | 1.4124 | 1.0114 | 10.9057
P SP3/1 | [5 empty] | 46.3071 | 40 | 1852 | 4.1223 | 44.9571 | 34.3014 | 1.35 | 1.6 | 1.1 | 0.034992 | 0.005598 |  |  |  | 10.9057
P
O | 47.2191 |  |  | 47.6926 | 60.2357
Na
Ca
K
Mn
Zn
As
Sr
Ba
Be
Li
Total | 99.0073 |  |  | 100 | 100
Formula | Oxide
FeO | 0.5744
MgO | 28.8858
Al2O3 | 23.7947
SiO2 | 43.9366
P2O5 | 1.8159
Na2O
CaO
K2O
MnO
ZnO
As2O3
SrO
BaO
BeO
Li2O
Total | 99.0073
8 / 1 . X = 12820. Y = 34345. Z = 477.
Fe | 0.46982 | 0.086984 | 654 | 0.48355 | 0.175 | 28.3026 | 20 | 566 | 2.2389 | 21.5025 | 4.1621 | 6.8002 | 6.9002 | 6.7001 | 0.008084 | 0.003792 | 1.2424 | 0.99708 | 1.0003 | 9.6041
Mg | 17.3674 | 0.38777 | 495 | 17.8749 | 14.8643 | 2404.428 | 20 | 47710 | 246.7095 | 2369.423 | 68.6881 | 35.005 | 52.109 | 17.9011 | 1.5014 | 0.1245 | 1.0308 | 1.3602 | 1.0009 | 9.6041
Al | 12.326 | 0.29686 | 322 | 12.6861 | 9.5029 | 1920.444 | 20 | 38167 | 197.998 | 1901.593 | 101.8736 | 18.8513 | 23.8019 | 13.9006 | 1.0706 | 0.080994 | 1.0693 | 1.4301 | 1.0016 | 9.6041
Si | 20.071 | 0.33591 | 304 | 20.6574 | 14.8659 | 3425.694 | 20 | 67748 | 354.5717 | 3405.343 | 168.3273 | 20.3514 | 22.9017 | 17.8011 | 0.99102 | 0.13867 | 1.0449 | 1.3826 | 1.0004 | 9.6041
P SP2/1 | 0.66642 | 0.040692 | 138 | 0.6859 | 0.44757 | 34.804 | 40 | 1392 | 3.4651 | 33.279 | 22.8222 | 1.525 | 1.7 | 1.35 | 0.026102 | 0.004129 | 1.0864 | 1.4132 | 1.0114 | 9.6041
P SP3/1 | [5 empty] | 33.6537 | 40 | 1346 | 3.3713 | 32.3787 | 26.395 | 1.275 | 1.65 | 0.9 | 0.028617 | 0.004579 |  |  |  | 9.6041
P
O | 46.2604 |  |  | 47.6121 | 60.1444
Na
Ca
K
Mn
Zn
As
Sr
Ba
Be
Li
Total | 97.161 |  |  | 100 | 100
Formula | Oxide
FeO | 0.60442
MgO | 28.8004
Al2O3 | 23.2898
SiO2 | 42.9393
P2O5 | 1.527
Na2O
CaO
K2O
MnO
ZnO
As2O3
SrO
BaO
BeO
Li2O
Total | 97.161
9 / 1 . X = 12831. Y = 34341. Z = 479.
Fe | 0.36924 | 0.07939 | 668 | 0.37495 | 0.13562 | 28.0026 | 20 | 560 | 1.7594 | 19.0023 | 3.1113 | 9.0003 | 9.2003 | 8.8003 | 0.006353 | 0.00298 | 1.2426 | 0.99709 | 1.0003 | 10.8005
Mg | 17.64 | 0.384 | 467 | 17.9127 | 14.8878 | 2749.931 | 20 | 54504 | 250.9444 | 2710.324 | 69.4316 | 39.6063 | 58.2112 | 21.0015 | 1.5272 | 0.12663 | 1.0309 | 1.3592 | 1.0009 | 10.8005
Al | 12.4311 | 0.29185 | 298 | 12.6232 | 9.4508 | 2178.702 | 20 | 43263 | 199.8195 | 2158.151 | 106.0123 | 20.5514 | 22.3016 | 18.8012 | 1.0805 | 0.081739 | 1.0694 | 1.4299 | 1.0016 | 10.8005
Si | 20.0226 | 0.32625 | 298 | 20.3321 | 14.624 | 3851.642 | 20 | 76066 | 354.3067 | 3826.689 | 154.3612 | 24.9521 | 30.103 | 19.8013 | 0.99028 | 0.13856 | 1.045 | 1.3818 | 1.0003 | 10.8005
P SP2/1 | 1.0588 | 0.04763 | 129 | 1.0751 | 0.70118 | 59.9619 | 40 | 2398 | 5.4198 | 58.5369 | 42.0783 | 1.425 | 1.7 | 1.15 | 0.040827 | 0.006459 | 1.0865 | 1.4097 | 1.0114 | 10.8005
P SP3/1 | [5 empty] | 60.7122 | 40 | 2428 | 5.4661 | 59.0371 | 36.2459 | 1.675 | 1.75 | 1.6 | 0.046398 | 0.007423 |  |  |  | 10.8005
P
O | 46.956 |  |  | 47.6819 | 60.2006
Na
Ca
K
Mn
Zn
As
Sr
Ba
Be
Li
Total | 98.4777 |  |  | 100 | 100
Formula | Oxide
FeO | 0.47503
MgO | 29.2524
Al2O3 | 23.4884
SiO2 | 42.8358
P2O5 | 2.4261
Na2O
CaO
K2O
MnO
ZnO
As2O3
SrO
BaO
BeO
Li2O
Total | 98.4777
10 / 1 . X = 12823. Y = 34328. Z = 479.
Fe | 0.3562 | 0.085392 | 739 | 0.36655 | 0.13258 | 24.702 | 20 | 494 | 1.6971 | 16.1518 | 2.889 | 8.5502 | 7.4002 | 9.7003 | 0.006128 | 0.002875 | 1.2426 | 0.99709 | 1.0003 | 9.5171
Mg | 17.3262 | 0.38748 | 475 | 17.83 | 14.8179 | 2376.137 | 20 | 47153 | 246.3337 | 2344.383 | 74.8289 | 31.7543 | 48.7078 | 14.8007 | 1.4991 | 0.12431 | 1.031 | 1.3589 | 1.0009 | 9.5171
Al | 12.3603 | 0.29797 | 317 | 12.7197 | 9.5223 | 1909.406 | 20 | 37949 | 198.7375 | 1891.405 | 106.0716 | 18.0011 | 20.9014 | 15.1007 | 1.0746 | 0.081296 | 1.0694 | 1.4286 | 1.0016 | 9.5171
Si | 19.9476 | 0.33521 | 331 | 20.5277 | 14.7635 | 3378.809 | 20 | 66831 | 352.5345 | 3355.107 | 142.5546 | 23.7019 | 25.3021 | 22.1016 | 0.98533 | 0.13787 | 1.0451 | 1.3819 | 1.0004 | 9.5171
P SP2/1 | 0.85274 | 0.04573 | 133 | 0.87753 | 0.57227 | 43.7813 | 40 | 1751 | 4.4768 | 42.6063 | 37.2605 | 1.175 | 1.65 | 0.7 | 0.033724 | 0.005335 | 1.0866 | 1.4116 | 1.0114 | 9.5171
P SP3/1 | [5 empty] | 42.1309 | 40 | 1685 | 4.2798 | 40.7308 | 30.0933 | 1.4 | 1.25 | 1.55 | 0.036328 | 0.005812 |  |  |  | 9.5171
P
O | 46.3313 |  |  | 47.6785 | 60.1915
Na
Ca
K
Mn
Zn
As
Sr
Ba
Be
Li
Total | 97.1744 |  |  | 100 | 100
Formula | Oxide
FeO | 0.45824
MgO | 28.7319
Al2O3 | 23.3548
SiO2 | 42.6755
P2O5 | 1.954
Na2O
CaO
K2O
MnO
ZnO
As2O3
SrO
BaO
BeO
Li2O
Total | 97.1744
11 / 1 . X = 12882. Y = 34205. Z = 486.
Fe | 0.031046 | 0.053508 | 615 | 0.031461 | 0.011409 | 9.2503 | 20 | 185 | 0.14849 | 1.6001 | 1.2092 | 7.6502 | 7.8002 | 7.5002 | 0.000536 | 0.000252 | 1.2375 | 0.99739 | 1.0003 | 10.776
Mg | 0.79064 | 0.053343 | 222 | 0.80123 | 0.66764 | 130.2059 | 20 | 2603 | 11.2617 | 121.3556 | 14.7121 | 8.8503 | 11.2004 | 6.5001 | 0.068536 | 0.005683 | 1.0268 | 1.3733 | 0.99432 | 10.776
Al | 31.2028 | 0.6315 | 360 | 31.6206 | 23.7347 | 6473.185 | 20 | 126756 | 596.7733 | 6430.829 | 152.8268 | 42.3563 | 53.6095 | 31.1032 | 3.2269 | 0.24412 | 1.0651 | 1.2054 | 1.0023 | 10.776
Si | 17.4112 | 0.29575 | 303 | 17.6443 | 12.7234 | 3236.502 | 20 | 64046 | 298.1255 | 3212.6 | 135.4076 | 23.9019 | 27.0024 | 20.8014 | 0.83326 | 0.11659 | 1.0408 | 1.4335 | 1.0005 | 10.776
P SP2/1 | 0.4893 | 0.033418 | 130 | 0.49585 | 0.32422 | 28.5777 | 40 | 1143 | 2.5081 | 27.0277 | 18.4371 | 1.55 | 1.9 | 1.2 | 0.018894 | 0.002989 | 1.0822 | 1.4229 | 1.0114 | 10.776
P SP3/1 | [5 empty] | 28.4777 | 40 | 1139 | 2.4965 | 26.9027 | 18.081 | 1.575 | 1.45 | 1.7 | 0.021191 | 0.00339 |  |  |  | 10.776
P
O | 48.7537 |  |  | 49.4066 | 62.5386
Na
Ca
K
Mn
Zn
As
Sr
Ba
Be
Li
Total | 98.6787 |  |  | 100 | 100
Formula | Oxide
FeO | 0.03994
MgO | 1.3111
Al2O3 | 58.9574
SiO2 | 37.249
P2O5 | 1.1212
Na2O
CaO
K2O
MnO
ZnO
As2O3
SrO
BaO
BeO
Li2O
Total | 98.6787
12 / 1 . X = 12874. Y = 34183. Z = 488.
Fe | 0.026151 | 0.050242 | 579 | 0.025988 | 0.009322 | 8.1502 | 20 | 163 | 0.12371 | 1.3501 | 1.1985 | 6.8002 | 6.8002 | 6.8002 | 0.000447 | 0.00021 | 1.25 | 0.99831 | 1.0003 | 10.9134
Mg | 0.028849 | 0.018343 | 191 | 0.02867 | 0.02363 | 10.4504 | 20 | 209 | 0.39403 | 4.3002 | 1.6992 | 6.1501 | 7.3002 | 5.0001 | 0.002398 | 0.000199 | 1.0373 | 1.4149 | 0.99629 | 10.9134
Al | 0.10599 | 0.022916 | 206 | 0.10533 | 0.078205 | 36.1043 | 20 | 722 | 2.0208 | 22.0536 | 2.5696 | 14.0507 | 15.6008 | 12.5005 | 0.010927 | 0.000827 | 1.076 | 1.2197 | 0.98486 | 10.9134
Si | 46.8657 | 0.64097 | 346 | 46.5742 | 33.2197 | 11216.56 | 20 | 216324 | 1022.99 | 11164.3 | 214.6326 | 52.2593 | 62.0127 | 42.506 | 2.8592 | 0.40007 | 1.0515 | 1.1149 | 1.0006 | 10.9134
P SP2/1 | 0.035261 | 0.01288 | 117 | 0.035042 | 0.022664 | 3.1 | 40 | 124 | 0.18555 | 2.025 | 2.8837 | 1.075 | 1.2 | 0.95 | 0.001398 | 0.000221 | 1.0932 | 1.4499 | 1.0114 | 10.9134
P SP3/1 | [5 empty] | 3.15 | 40 | 126 | 0.16494 | 1.8 | 2.3333 | 1.35 | 1.2 | 1.5 | 0.0014 | 0.000224 |  |  |  | 10.9134
P
O | 53.5638 |  |  | 53.2307 | 66.6464
Na
Ca
K
Mn
Zn
As
Sr
Ba
Be
Li
Total | 100.6258 |  |  | 100 | 100
Formula | Oxide
FeO | 0.033643
MgO | 0.04784
Al2O3 | 0.20027
SiO2 | 100.2632
P2O5 | 0.080798
Na2O
CaO
K2O
MnO
ZnO
As2O3
SrO
BaO
BeO
Li2O
Total | 100.6258
13 / 1 . X = 12887. Y = 34166. Z = 489.
Fe | 0.030395 | 0.055263 | 638 | 0.030269 | 0.010858 | 9.6003 | 20 | 192 | 0.14378 | 1.5501 | 1.1926 | 8.0502 | 7.6002 | 8.5002 | 0.000519 | 0.000244 | 1.25 | 0.99831 | 1.0003 | 10.7806
Mg | 0.012226 | 0.018508 | 211 | 0.012175 | 0.010035 | 9.1503 | 20 | 183 | 0.16698 | 1.8001 | 1.2449 | 7.3502 | 8.1002 | 6.6001 | 0.001016 | 8.4e-05 | 1.0373 | 1.415 | 0.99629 | 10.7806
Al | 0.10096 | 0.021862 | 192 | 0.10054 | 0.074647 | 32.6535 | 20 | 653 | 1.925 | 20.753 | 2.7439 | 11.9005 | 13.7006 | 10.1003 | 0.010409 | 0.000787 | 1.076 | 1.2195 | 0.98485 | 10.7806
Si | 46.8018 | 0.64109 | 357 | 46.6078 | 33.2442 | 11065.97 | 20 | 213522 | 1021.451 | 11011.86 | 204.5084 | 54.1101 | 65.4141 | 42.806 | 2.8549 | 0.39947 | 1.0515 | 1.1148 | 1.0006 | 10.7806
P SP2/1 | 0.017251 | 0.012032 | 126 | 0.01718 | 0.011111 | 2.475 | 40 | 99 | 0.10436 | 1.125 | 1.8333 | 1.35 | 1.5 | 1.2 | 0.000786 | 0.000124 | 1.0932 | 1.45 | 1.0114 | 10.7806
P SP3/1 | [5 empty] | 2.15 | 40 | 86 | 0.067251 | 0.72501 | 1.5088 | 1.425 | 1.3 | 1.55 | 0.000571 | 9.1e-05 |  |  |  | 10.7806
P
O | 53.4536 |  |  | 53.232 | 66.6491
Na
Ca
K
Mn
Zn
As
Sr
Ba
Be
Li
Total | 100.4162 |  |  | 100 | 100
Formula | Oxide
FeO | 0.039103
MgO | 0.020274
Al2O3 | 0.19076
SiO2 | 100.1266
P2O5 | 0.039529
Na2O
CaO
K2O
MnO
ZnO
As2O3
SrO
BaO
BeO
Li2O
Total | 100.4162
14 / 1 . X = 12906. Y = 34162. Z = 489.
Fe | 0.46951 | 0.08668 | 648 | 0.48328 | 0.17491 | 28.2026 | 20 | 564 | 2.2375 | 21.5025 | 4.2093 | 6.7001 | 7.0002 | 6.4001 | 0.008079 | 0.00379 | 1.2424 | 0.99708 | 1.0003 | 9.6102
Mg | 17.3035 | 0.3864 | 473 | 17.8111 | 14.8115 | 2394.066 | 20 | 47506 | 245.7818 | 2362.012 | 74.6884 | 32.0541 | 46.4071 | 17.701 | 1.4958 | 0.12403 | 1.0308 | 1.3603 | 1.0009 | 9.6102
Al | 12.3703 | 0.29755 | 311 | 12.7331 | 9.5384 | 1928.394 | 20 | 38324 | 198.8245 | 1910.743 | 109.2508 | 17.6511 | 21.1015 | 14.2007 | 1.0751 | 0.081332 | 1.0692 | 1.4293 | 1.0016 | 9.6102
Si | 20.028 | 0.33542 | 322 | 20.6155 | 14.836 | 3423.239 | 20 | 67700 | 353.8311 | 3400.387 | 149.802 | 22.8518 | 26.3023 | 19.4012 | 0.98895 | 0.13837 | 1.0449 | 1.3825 | 1.0004 | 9.6102
P SP2/1 | 0.71174 | 0.041821 | 133 | 0.73262 | 0.47807 | 36.6544 | 40 | 1466 | 3.6606 | 35.1794 | 24.8503 | 1.475 | 1.75 | 1.2 | 0.027575 | 0.004362 | 1.0864 | 1.4128 | 1.0114 | 9.6102
P SP3/1 | [5 empty] | 36.1293 | 40 | 1445 | 3.6424 | 35.0043 | 32.1148 | 1.125 | 1.2 | 1.05 | 0.030918 | 0.004947 |  |  |  | 9.6102
P
O | 46.2672 |  |  | 47.6244 | 60.1611
Na
Ca
K
Mn
Zn
As
Sr
Ba
Be
Li
Total | 97.1502 |  |  | 100 | 100
Formula | Oxide
FeO | 0.60402
MgO | 28.6944
Al2O3 | 23.3735
SiO2 | 42.8473
P2O5 | 1.6309
Na2O
CaO
K2O
MnO
ZnO
As2O3
SrO
BaO
BeO
Li2O
Total | 97.1502
15 / 1 . X = -11507. Y = 34817. Z = 384. Comment : Na Tuite
Fe
Mg
Al
Si
P SP2/1
P SP3/1
P | 20.4328 | 0.56234 | 481 | 20.5702 | 15.6178 | 1407.558 | 20 | 28021 | 129.5415 | 1399.307 | 170.608 | 8.2502 | 10.7004 | 5.8001 | 1.0996 | 0.17593 | 1.054 | 1.1099 | 1.004 | 10.802
O | 41.2791 |  |  | 41.5566 | 61.0797
Na | 2.4613 | 0.19391 | 494 | 2.4779 | 2.5346 | 177.6541 | 20 | 3551 | 15.6342 | 168.8811 | 20.2501 | 8.773 | 11.0004 | 6.1001 | 0.23419 | 0.011511 | 1.0183 | 2.1031 | 1.0045 | 10.802
Ca | 35.1589 | 0.36981 | 427 | 35.3953 | 20.7679 | 8713.023 | 20 | 169390 | 798.815 | 8628.8 | 103.4509 | 84.2238 | 73.4178 | 95.0298 | 0.87792 | 0.32094 | 1.0662 | 1.027 | 1 | 10.802
K
Mn
Zn
As
Sr
Ba
Be
Li
Total | 99.3321 |  |  | 100 | 100
Formula | Oxide
FeO
MgO
Al2O3
SiO2
P2O5 | 46.8199
Na2O | 3.3178
CaO | 49.1944
K2O
MnO
ZnO
As2O3
SrO
BaO
BeO
Li2O
Total | 99.3321
16 / 1 . X = -11583. Y = 34923. Z = 385. Comment : Na Tuite
Fe
Mg
Al
Si
P SP2/1
P SP3/1
P | 20.6454 | 0.56834 | 547 | 20.6664 | 15.6805 | 1412.554 | 20 | 28120 | 130.9195 | 1402.004 | 133.8859 | 10.5504 | 14.8007 | 6.3001 | 1.1113 | 0.1778 | 1.0541 | 1.1097 | 1.004 | 10.7089
O | 41.576 |  |  | 41.6184 | 61.1302
Na | 2.4634 | 0.19382 | 462 | 2.466 | 2.5208 | 175.1512 | 20 | 3501 | 15.6536 | 167.6328 | 23.2964 | 7.5184 | 10.2003 | 4.3001 | 0.23448 | 0.011525 | 1.0184 | 2.1023 | 1.0045 | 10.7089
Ca | 35.2132 | 0.37095 | 421 | 35.2492 | 20.6685 | 8648.479 | 20 | 168170 | 800.0828 | 8568.007 | 107.4719 | 80.472 | 66.3145 | 94.6295 | 0.87931 | 0.32145 | 1.0663 | 1.0272 | 1 | 10.7089
K
Mn
Zn
As
Sr
Ba
Be
Li
Total | 99.8979 |  |  | 100 | 100
Formula | Oxide
FeO
MgO
Al2O3
SiO2
P2O5 | 47.307
Na2O | 3.3207
CaO | 49.2703
K2O
MnO
ZnO
As2O3
SrO
BaO
BeO
Li2O
Total | 99.8979
17 / 1 . X = -11521. Y = 34842. Z = 384. Comment : Na Tuite
Fe
Mg
Al
Si
P SP2/1
P SP3/1
P | 20.2268 | 0.55903 | 575 | 20.4466 | 15.5437 | 1391.056 | 20 | 27694 | 128.2514 | 1379.306 | 118.3827 | 11.7505 | 15.4008 | 8.1002 | 1.0886 | 0.17417 | 1.0538 | 1.1098 | 1.0039 | 10.7547
O | 41.0352 |  |  | 41.4811 | 61.0464
Na | 2.3621 | 0.18861 | 509 | 2.3878 | 2.4456 | 170.3958 | 20 | 3406 | 14.9875 | 161.1864 | 18.5024 | 9.2094 | 12.3005 | 5.5001 | 0.2245 | 0.011034 | 1.0181 | 2.1057 | 1.0045 | 10.7547
Ca | 35.3009 | 0.37132 | 428 | 35.6845 | 20.9643 | 8711.171 | 20 | 169355 | 802.1839 | 8627.247 | 103.7988 | 83.9236 | 72.9175 | 94.9297 | 0.88162 | 0.32229 | 1.066 | 1.0268 | 1 | 10.7547
K
Mn
Zn
As
Sr
Ba
Be
Li
Total | 98.925 |  |  | 100 | 100
Formula | Oxide
FeO
MgO
Al2O3
SiO2
P2O5 | 46.3479
Na2O | 3.1841
CaO | 49.393
K2O
MnO
ZnO
As2O3
SrO
BaO
BeO
Li2O
Total | 98.925
18 / 1 . X = -11521. Y = 34855. Z = 384. Comment : Na Tuite
Fe
Mg
Al
Si
P SP2/1
P SP3/1
P | 20.5335 | 0.56548 | 553 | 20.662 | 15.6789 | 1411.04 | 20 | 28090 | 130.1933 | 1400.189 | 130.0446 | 10.8504 | 14.4007 | 7.3002 | 1.1051 | 0.17681 | 1.0541 | 1.1097 | 1.004 | 10.7547
O | 41.3575 |  |  | 41.6163 | 61.1339
Na | 2.431 | 0.19207 | 480 | 2.4463 | 2.5009 | 174.3002 | 20 | 3484 | 15.4444 | 166.1 | 21.2555 | 8.2002 | 10.7004 | 5.2001 | 0.23135 | 0.011371 | 1.0183 | 2.1027 | 1.0045 | 10.7547
Ca | 35.0559 | 0.36937 | 423 | 35.2754 | 20.6862 | 8646.521 | 20 | 168133 | 796.3354 | 8564.349 | 105.2236 | 82.1728 | 69.516 | 94.8297 | 0.87519 | 0.31994 | 1.0663 | 1.0272 | 1 | 10.7547
K
Mn
Zn
As
Sr
Ba
Be
Li
Total | 99.378 |  |  | 100 | 100
Formula | Oxide
FeO
MgO
Al2O3
SiO2
P2O5 | 47.0507
Na2O | 3.277
CaO | 49.0503
K2O
MnO
ZnO
As2O3
SrO
BaO
BeO
Li2O
Total | 99.378
19 / 1 . X = -11586. Y = 34872. Z = 386. Comment : Na Tuite
Fe
Mg
Al
Si
P SP2/1
P SP3/1
P | 20.405 | 0.56165 | 540 | 20.5919 | 15.6371 | 1413.26 | 20 | 28134 | 129.3856 | 1402.76 | 134.5909 | 10.5004 | 14.6007 | 6.4001 | 1.0983 | 0.17572 | 1.054 | 1.1096 | 1.004 | 10.8417
O | 41.1963 |  |  | 41.5735 | 61.1157
Na | 2.3714 | 0.18827 | 480 | 2.3931 | 2.4484 | 171.5471 | 20 | 3429 | 15.0556 | 163.2286 | 20.6225 | 8.3184 | 10.5004 | 5.7001 | 0.22552 | 0.011085 | 1.0183 | 2.1041 | 1.0045 | 10.8417
Ca | 35.1198 | 0.36915 | 421 | 35.4415 | 20.7988 | 8732.868 | 20 | 169765 | 797.8495 | 8650.045 | 105.4402 | 82.8229 | 73.3177 | 92.3281 | 0.87686 | 0.32055 | 1.0662 | 1.027 | 1 | 10.8417
K
Mn
Zn
As
Sr
Ba
Be
Li
Total | 99.0925 |  |  | 100 | 100
Formula | Oxide
FeO
MgO
Al2O3
SiO2
P2O5 | 46.7562
Na2O | 3.1966
CaO | 49.1397
K2O
MnO
ZnO
As2O3
SrO
BaO
BeO
Li2O
Total | 99.0925
20 / 1 . X = -11521. Y = 34886. Z = 384. Comment : Na Tuite
Fe
Mg
Al
Si
P SP2/1
P SP3/1
P | 20.5596 | 0.56565 | 539 | 20.6657 | 15.6818 | 1415.784 | 20 | 28184 | 130.3669 | 1405.434 | 136.7856 | 10.3504 | 13.7006 | 7.0002 | 1.1066 | 0.17705 | 1.0541 | 1.1096 | 1.004 | 10.7806
O | 41.4053 |  |  | 41.619 | 61.1381
Na | 2.4259 | 0.19175 | 485 | 2.4384 | 2.4929 | 174.5505 | 20 | 3489 | 15.4111 | 166.1411 | 20.7567 | 8.4094 | 11.5004 | 4.7001 | 0.23085 | 0.011346 | 1.0183 | 2.1027 | 1.0045 | 10.7806
Ca | 35.0957 | 0.36944 | 420 | 35.2769 | 20.6872 | 8676.356 | 20 | 168697 | 797.278 | 8595.135 | 106.8226 | 81.2221 | 70.7165 | 91.7278 | 0.87623 | 0.32032 | 1.0663 | 1.0272 | 1 | 10.7806
K
Mn
Zn
As
Sr
Ba
Be
Li
Total | 99.4865 |  |  | 100 | 100
Formula | Oxide
FeO
MgO
Al2O3
SiO2
P2O5 | 47.1106
Na2O | 3.27
CaO | 49.1059
K2O
MnO
ZnO
As2O3
SrO
BaO
BeO
Li2O
Total | 99.4865
21 / 1 . X = -11521. Y = 34898. Z = 384. Comment : Na Tuite
Fe
Mg
Al
Si
P SP2/1
P SP3/1
P | 20.7186 | 0.56874 | 521 | 20.7047 | 15.7046 | 1428.553 | 20 | 28437 | 131.3886 | 1418.853 | 147.2684 | 9.7003 | 12.5005 | 6.9002 | 1.1153 | 0.17844 | 1.0542 | 1.1097 | 1.004 | 10.7989
O | 41.6705 |  |  | 41.6425 | 61.1463
Na | 2.4757 | 0.19439 | 475 | 2.4741 | 2.5283 | 178.0045 | 20 | 3558 | 15.7352 | 169.9224 | 22.0246 | 8.0821 | 11.9005 | 3.5 | 0.2357 | 0.011585 | 1.0184 | 2.1018 | 1.0045 | 10.7989
Ca | 35.2024 | 0.37018 | 426 | 35.1788 | 20.6208 | 8721.331 | 20 | 169547 | 799.823 | 8637.208 | 103.6731 | 84.1234 | 80.5214 | 87.7254 | 0.87902 | 0.32134 | 1.0664 | 1.0272 | 1 | 10.7989
K
Mn
Zn
As
Sr
Ba
Be
Li
Total | 100.0673 |  |  | 100 | 100
Formula | Oxide
FeO
MgO
Al2O3
SiO2
P2O5 | 47.4748
Na2O | 3.3372
CaO | 49.2553
K2O
MnO
ZnO
As2O3
SrO
BaO
BeO
Li2O
Total | 100.0673
22 / 1 . X = -11589. Y = 34896. Z = 387. Comment : Na Tuite
Fe
Mg
Al
Si
P SP2/1
P SP3/1
P | 20.5058 | 0.56372 | 538 | 20.64 | 15.6678 | 1421.235 | 20 | 28292 | 130.0346 | 1410.784 | 135.9981 | 10.4504 | 14.0007 | 6.9002 | 1.1038 | 0.1766 | 1.0541 | 1.1096 | 1.004 | 10.8493
O | 41.3335 |  |  | 41.6041 | 61.1377
Na | 2.3825 | 0.18931 | 504 | 2.3981 | 2.4526 | 173.3491 | 20 | 3465 | 15.1299 | 164.1488 | 18.8416 | 9.2003 | 12.7005 | 5.0001 | 0.22664 | 0.011139 | 1.0183 | 2.1036 | 1.0045 | 10.8493
Ca | 35.1278 | 0.36919 | 426 | 35.3578 | 20.7419 | 8742.713 | 20 | 169951 | 798.032 | 8658.089 | 103.3127 | 84.6238 | 77.2197 | 92.0279 | 0.87706 | 0.32062 | 1.0663 | 1.0271 | 1 | 10.8493
K
Mn
Zn
As
Sr
Ba
Be
Li
Total | 99.3496 |  |  | 100 | 100
Formula | Oxide
FeO
MgO
Al2O3
SiO2
P2O5 | 46.9872
Na2O | 3.2115
CaO | 49.1508
K2O
MnO
ZnO
As2O3
SrO
BaO
BeO
Li2O
Total | 99.3496
23 / 1 . X = -11518. Y = 34924. Z = 384. Comment : Na Tuite
Fe
Mg
Al
Si
P SP2/1
P SP3/1
P | 20.3217 | 0.57572 | 565 | 20.7265 | 15.7243 | 1240.961 | 20 | 24718 | 128.8108 | 1232.011 | 138.6504 | 8.9503 | 11.6004 | 6.3001 | 1.0934 | 0.17493 | 1.0541 | 1.1094 | 1.004 | 9.5645
O | 40.8461 |  |  | 41.6597 | 61.1838
Na | 2.3382 | 0.19248 | 523 | 2.3848 | 2.4376 | 149.7239 | 20 | 2993 | 14.85 | 142.0328 | 19.4671 | 7.6911 | 10.6004 | 4.2001 | 0.22244 | 0.010933 | 1.0184 | 2.1029 | 1.0045 | 9.5645
Ca | 34.5408 | 0.37614 | 438 | 35.2289 | 20.6543 | 7568.631 | 20 | 147684 | 784.0573 | 7499.115 | 108.8757 | 69.5163 | 59.7118 | 79.3208 | 0.8617 | 0.31501 | 1.0664 | 1.0272 | 1 | 9.5645
K
Mn
Zn
As
Sr
Ba
Be
Li
Total | 98.0469 |  |  | 100 | 100
Formula | Oxide
FeO
MgO
Al2O3
SiO2
P2O5 | 46.5655
Na2O | 3.1519
CaO | 48.3296
K2O
MnO
ZnO
As2O3
SrO
BaO
BeO
Li2O
Total | 98.0469
24 / 1 . X = -11512. Y = 34948. Z = 384. Comment : Na Tuite
Fe
Mg
Al
Si
P SP2/1
P SP3/1
P | 20.3565 | 0.56071 | 537 | 20.5046 | 15.5795 | 1408.466 | 20 | 28039 | 129.08 | 1398.066 | 135.4242 | 10.4004 | 14.2007 | 6.6001 | 1.0957 | 0.1753 | 1.0539 | 1.1098 | 1.0039 | 10.831
O | 41.2173 |  |  | 41.5172 | 61.067
Na | 2.3961 | 0.18967 | 475 | 2.4136 | 2.4707 | 172.8485 | 20 | 3455 | 15.21 | 164.7392 | 21.3148 | 8.1093 | 9.7003 | 6.2001 | 0.22783 | 0.011198 | 1.0182 | 2.1047 | 1.0045 | 10.831
Ca | 35.3078 | 0.37073 | 425 | 35.5647 | 20.8828 | 8774.154 | 20 | 170545 | 802.3479 | 8690.23 | 104.5494 | 83.9235 | 75.1186 | 92.7284 | 0.8818 | 0.32236 | 1.0661 | 1.0269 | 1 | 10.831
K
Mn
Zn
As
Sr
Ba
Be
Li
Total | 99.2778 |  |  | 100 | 100
Formula | Oxide
FeO
MgO
Al2O3
SiO2
P2O5 | 46.6452
Na2O | 3.2299
CaO | 49.4027
K2O
MnO
ZnO
As2O3
SrO
BaO
BeO
Li2O
Total | 99.2778
25 / 1 . X = -13629. Y = 26769. Z = 147. Comment : r130054 middle
Fe | 3.5793 | 0.32091 | 1300 | 4.7648 | 2.0834 | 160.6852 | 10 | 1606 | 17.9556 | 152.885 | 20.6001 | 7.8002 | 0 | 7.8002 | 0.35434 | 0.030475 | 1.1687 | 1.0036 | 0.99949 | 8.5146
Mg | 1.5376 | 0.12182 | 412 | 2.0468 | 2.0564 | 168.1933 | 10 | 1681 | 18.9314 | 161.1931 | 24.027 | 7.0002 | 8.2002 | 5.8001 | 0.04242 | 0.008811 | 0.97648 | 1.7887 | 1.0009 | 8.5146
Al | 0.40792 | 0.059367 | 345 | 0.54302 | 0.49144 | 63.8134 | 10 | 638 | 6.5198 | 55.5132 | 7.6882 | 8.3002 | 7.8002 | 8.8003 | 0.018942 | 0.002744 | 1.0127 | 1.4761 | 1.0035 | 8.5146
Si
P SP2/1
P SP3/1
P | 16.997 | 0.52432 | 551 | 22.6263 | 17.8379 | 884.4238 | 20 | 17637 | 103.1491 | 878.2736 | 143.8053 | 6.1501 | 8.6002 | 3.7 | 0.87556 | 0.14008 | 1.0285 | 1.1685 | 1.009 | 8.5146
O | 31.2387 |  |  | 41.5849 | 63.466
Na
Ca | 6.9101 | 0.13792 | 275 | 9.1987 | 5.6043 | 1386.313 | 20 | 27600 | 160.1616 | 1363.712 | 61.3367 | 22.6017 | 22.9017 | 22.3016 | 0.17602 | 0.064347 | 1.0397 | 1.0424 | 0.98921 | 8.5146
K | 0.16989 | 0.041128 | 300 | 0.22616 | 0.14125 | 30.9032 | 10 | 309 | 2.8308 | 24.103 | 4.5445 | 6.8002 | 5.2001 | 8.4002 | 0.014579 | 0.001534 | 1.0595 | 1.0658 | 0.98148 | 8.5146
Mn | 13.6113 | 0.64655 | 1319 | 18.1193 | 8.0536 | 561.639 | 10 | 5606 | 64.6934 | 550.8386 | 52.0018 | 10.8004 | 11.6004 | 10.0003 | 0.36726 | 0.11313 | 1.1854 | 1.0076 | 0.99885 | 8.5146
Zn | 0.34751 | 0.22182 | 2290 | 0.46261 | 0.17278 | 18.9012 | 10 | 189 | 0.9514 | 8.1008 | 1.75 | 10.8004 | 10.0003 | 11.6004 | 0.004478 | 0.0028 | 1.2334 | 1.0062 | 1 | 8.5146
As | 1e-05 | -0.000112 |  | 1.3e-05 | 4e-06 | 7.2002 | 10 | 72 | -0.04698 | -0.40002 | 0.94737 | 7.6002 | 7.6002 | 0 | -0.000194 | -6.2e-05 | 1.241 | 1.428 | 0.99674 | 8.5146
Sr | 0.12621 | 0.10857 | 1043 | 0.168 | 0.046821 | 2.6 | 20 | 52 | 0.17617 | 1.5 | 2.3636 | 1.1 | 1.3 | 0.9 | 0.002286 | 0.000923 | 1.283 | 1.0781 | 0.98973 | 8.5146
Ba | 0.19479 | 0.10191 | 1081 | 0.2593 | 0.046106 | 39.7052 | 10 | 397 | 1.7151 | 14.6031 | 1.5817 | 25.1021 | 25.2021 | 25.0021 | 0.002885 | 0.001393 | 1.4707 | 0.97284 | 0.97689 | 8.5146
Be
Li
Total | 75.1203 |  |  | 100 | 100
Formula | Oxide
FeO | 4.6048
MgO | 2.5498
Al2O3 | 0.77076
SiO2
P2O5 | 38.9471
Na2O
CaO | 9.6686
K2O | 0.20466
MnO | 17.5753
ZnO | 0.43256
As2O3 | 1.3e-05
SrO | 0.14925
BaO | 0.21748
BeO
Li2O
Total | 75.1203
26 / 1 . X = -13610. Y = 26773. Z = 147. Comment : r130054 middle
Fe | 4.513 | 0.41275 | 1675 | 5.9883 | 2.6159 | 153.1774 | 10 | 1531 | 22.6116 | 145.7772 | 20.6991 | 7.4002 | 0 | 7.4002 | 0.44623 | 0.038378 | 1.1694 | 1.0035 | 0.99972 | 6.447
Mg | 1.4083 | 0.1337 | 471 | 1.8686 | 1.8756 | 116.9451 | 10 | 1169 | 17.3329 | 111.745 | 22.489 | 5.2001 | 6.0001 | 4.4001 | 0.038838 | 0.008067 | 0.97702 | 1.7888 | 1.0009 | 6.447
Al | 0.40047 | 0.067796 | 400 | 0.53138 | 0.48046 | 47.7075 | 10 | 477 | 6.4072 | 41.3074 | 7.4541 | 6.4001 | 6.2001 | 6.6001 | 0.018615 | 0.002697 | 1.0133 | 1.4739 | 1.0034 | 6.447
Si
P SP2/1
P SP3/1
P | 17.1522 | 0.57179 | 630 | 22.7591 | 17.9258 | 676.1553 | 20 | 13493 | 104.1655 | 671.5552 | 146.9878 | 4.6001 | 6.2001 | 3 | 0.88418 | 0.14146 | 1.0291 | 1.167 | 1.009 | 6.447
O | 31.4113 |  |  | 41.6793 | 63.5507
Na
Ca | 7.0675 | 0.15753 | 308 | 9.3778 | 5.7081 | 1071.979 | 20 | 21364 | 163.7549 | 1055.728 | 65.9644 | 16.2509 | 15.6008 | 16.9009 | 0.17997 | 0.065791 | 1.0403 | 1.042 | 0.98933 | 6.447
K | 0.081948 | 0.041826 | 396 | 0.10874 | 0.067847 | 15.6008 | 10 | 156 | 1.3651 | 8.8006 | 2.2942 | 6.8002 | 8.0002 | 5.6001 | 0.007031 | 0.00074 | 1.0601 | 1.0657 | 0.98129 | 6.447
Mn | 12.9163 | 0.69795 | 1475 | 17.1385 | 7.6106 | 403.6369 | 10 | 4031 | 61.4141 | 395.9367 | 52.419 | 7.7002 | 8.0002 | 7.4002 | 0.34864 | 0.1074 | 1.1862 | 1.0075 | 0.99861 | 6.447
Zn | 0.18709 | 0.24823 | 2767 | 0.24825 | 0.092633 | 12.3005 | 10 | 123 | 0.5119 | 3.3002 | 1.3667 | 9.0003 | 8.2002 | 9.8003 | 0.002409 | 0.001506 | 1.2342 | 1.0063 | 0.99994 | 6.447
As | 0.029132 | 0.12926 | 1527 | 0.038655 | 0.012587 | 5.2001 | 10 | 52 | 0.12409 | 0.80003 | 1.1818 | 4.4001 | 4.4001 | 0 | 0.000512 | 0.000165 | 1.2417 | 1.4281 | 0.99672 | 6.447
Sr | 0.099939 | 0.12011 | 1222 | 0.13261 | 0.036922 | 1.75 | 20 | 35 | 0.1396 | 0.90001 | 2.0588 | 0.85 | 0.7 | 1 | 0.001811 | 0.000731 | 1.2837 | 1.0769 | 0.98963 | 6.447
Ba | 0.096951 | 0.10457 | 1171 | 0.12864 | 0.022853 | 22.3016 | 10 | 223 | 0.85322 | 5.5007 | 1.3274 | 16.8009 | 17.201 | 16.4009 | 0.001435 | 0.000693 | 1.4716 | 0.97293 | 0.97679 | 6.447
Be
Li
Total | 75.3642 |  |  | 100 | 100
Formula | Oxide
FeO | 5.806
MgO | 2.3353
Al2O3 | 0.75669
SiO2
P2O5 | 39.3028
Na2O
CaO | 9.8889
K2O | 0.098716
MnO | 16.678
ZnO | 0.23288
As2O3 | 0.038464
SrO | 0.11819
BaO | 0.10825
BeO
Li2O
Total | 75.3642
27 / 1 . X = -13613. Y = 26793. Z = 147. Comment : r130054 middle
Fe | 3.4728 | 0.31862 | 1383 | 4.1059 | 1.6198 | 156.7811 | 10 | 1567 | 17.2651 | 147.9808 | 17.8155 | 8.8003 | 0 | 8.8003 | 0.34072 | 0.029303 | 1.1823 | 1.0019 | 0.99942 | 8.5711
Mg | 1.5229 | 0.1211 | 431 | 1.8005 | 1.6321 | 169.4948 | 10 | 1694 | 18.8534 | 161.5945 | 21.4545 | 7.9002 | 9.4003 | 6.4001 | 0.042246 | 0.008774 | 0.98646 | 1.7623 | 1.0011 | 8.5711
Al | 0.40107 | 0.059597 | 365 | 0.47419 | 0.38721 | 64.6138 | 10 | 646 | 6.4302 | 55.1135 | 6.8012 | 9.5003 | 9.2003 | 9.8003 | 0.018682 | 0.002706 | 1.0231 | 1.4562 | 1.004 | 8.5711
Si
P SP2/1
P SP3/1
P | 16.9991 | 0.5231 | 557 | 20.0981 | 14.296 | 893.024 | 20 | 17808 | 103.4434 | 886.6238 | 139.5313 | 6.4002 | 9.6003 | 3.2 | 0.87805 | 0.14048 | 1.0391 | 1.1596 | 1.0092 | 8.5711
O | 37.3442 |  |  | 44.1522 | 60.7979
Na
Ca | 7.1036 | 0.13998 | 278 | 8.3986 | 4.6167 | 1428.502 | 20 | 28436 | 163.9522 | 1405.251 | 61.4362 | 23.2518 | 20.7014 | 25.8022 | 0.18019 | 0.06587 | 1.0509 | 1.0361 | 0.9895 | 8.5711
K | 0.13138 | 0.038155 | 303 | 0.15533 | 0.087529 | 25.7022 | 10 | 257 | 2.182 | 18.702 | 3.6717 | 7.0002 | 6.8002 | 7.2002 | 0.011238 | 0.001182 | 1.0708 | 1.0575 | 0.98195 | 8.5711
Mn | 13.9657 | 0.65825 | 1438 | 16.5117 | 6.6218 | 578.7031 | 10 | 5776 | 66.0128 | 565.8025 | 44.8588 | 12.9006 | 14.2007 | 11.6004 | 0.37475 | 0.11544 | 1.1991 | 1.0054 | 0.9989 | 8.5711
Zn | 0.40503 | 0.23341 | 2383 | 0.47887 | 0.16137 | 21.0015 | 10 | 210 | 1.0968 | 9.401 | 1.8104 | 11.6005 | 13.6006 | 9.6003 | 0.005163 | 0.003227 | 1.2489 | 1.0047 | 0.99998 | 8.5711
As | 0.010906 | 0.11965 | 1436 | 0.012894 | 0.003792 | 7.4002 | 10 | 74 | 0.046671 | 0.40002 | 1.0571 | 7.0002 | 7.0002 | 0 | 0.000192 | 6.2e-05 | 1.2536 | 1.4076 | 0.99702 | 8.5711
Sr | 0.17574 | 0.11228 | 969 | 0.20777 | 0.052245 | 3.05 | 20 | 61 | 0.24501 | 2.1 | 3.2105 | 0.95 | 0.9 | 1 | 0.003179 | 0.001284 | 1.2961 | 1.0675 | 0.99063 | 8.5711
Ba | 0.21479 | 0.099444 | 1031 | 0.25394 | 0.040741 | 38.905 | 10 | 389 | 1.8788 | 16.1033 | 1.7062 | 22.8017 | 24.602 | 21.0015 | 0.00316 | 0.001526 | 1.487 | 0.96799 | 0.9775 | 8.5711
Be | 3.35 |  |  | 3.35 | 9.6827
Li
Total | 85.0973 |  |  | 100 | 100
Formula | Oxide
FeO | 4.4677
MgO | 2.5254
Al2O3 | 0.75783
SiO2
P2O5 | 38.952
Na2O
CaO | 9.9394
K2O | 0.15826
MnO | 18.033
ZnO | 0.50415
As2O3 | 0.0144
SrO | 0.20783
BaO | 0.23981
BeO | 9.2975
Li2O
Total | 85.0973
28 / 1 . X = -13629. Y = 26796. Z = 147. Comment : r130054 middle
Fe | 3.5699 | 0.31612 | 1111 | 4.2508 | 1.6724 | 157.2816 | 10 | 1572 | 17.7316 | 151.6815 | 28.0855 | 5.6001 | 0 | 5.6001 | 0.34992 | 0.030095 | 1.1831 | 1.0019 | 0.99966 | 8.5543
Mg | 1.4006 | 0.11567 | 401 | 1.6677 | 1.5077 | 155.3796 | 10 | 1553 | 17.369 | 148.5795 | 22.8494 | 6.8002 | 8.0002 | 5.6001 | 0.038919 | 0.008083 | 0.98698 | 1.7585 | 1.0011 | 8.5543
Al | 0.36162 | 0.056674 | 349 | 0.43059 | 0.35065 | 58.4113 | 10 | 584 | 5.8112 | 49.711 | 6.7137 | 8.7003 | 9.4003 | 8.0002 | 0.016883 | 0.002446 | 1.0237 | 1.4522 | 1.0039 | 8.5543
Si
P SP2/1
P SP3/1
P | 17.1209 | 0.52569 | 528 | 20.3862 | 14.4618 | 898.2045 | 20 | 17911 | 104.3282 | 892.4543 | 156.2063 | 5.7501 | 7.3002 | 4.2001 | 0.88556 | 0.14169 | 1.0396 | 1.157 | 1.0092 | 8.5543
O | 37.2484 |  |  | 44.3524 | 60.9085
Na
Ca | 6.9772 | 0.13869 | 276 | 8.3079 | 4.5545 | 1399.231 | 20 | 27856 | 160.9225 | 1376.579 | 61.7716 | 22.6517 | 22.5017 | 22.8017 | 0.17686 | 0.064653 | 1.0514 | 1.0362 | 0.98952 | 8.5543
K | 0.16062 | 0.042638 | 342 | 0.19125 | 0.10748 | 31.7033 | 10 | 317 | 2.6657 | 22.803 | 3.5621 | 8.9003 | 9.6003 | 8.2002 | 0.013729 | 0.001444 | 1.0714 | 1.0575 | 0.9821 | 8.5543
Mn | 13.7089 | 0.65116 | 1415 | 16.3235 | 6.5286 | 566.2562 | 10 | 5652 | 64.7459 | 553.8557 | 45.6639 | 12.4005 | 10.8004 | 14.0007 | 0.36756 | 0.11322 | 1.1998 | 1.0054 | 0.999 | 8.5543
Zn | 0.23326 | 0.23754 | 2630 | 0.27775 | 0.093345 | 19.5013 | 10 | 195 | 0.63133 | 5.4006 | 1.383 | 14.1007 | 15.4008 | 12.8005 | 0.002972 | 0.001858 | 1.2497 | 1.0047 | 0.99997 | 8.5543
As | 0.016365 | 0.12026 | 1436 | 0.019487 | 0.005715 | 7.6002 | 10 | 76 | 0.070144 | 0.60003 | 1.0857 | 7.0002 | 7.0002 | 0 | 0.000289 | 9.3e-05 | 1.2543 | 1.4047 | 0.99698 | 8.5543
Sr | 0.12135 | 0.10726 | 1037 | 0.1445 | 0.036235 | 2.55 | 20 | 51 | 0.16951 | 1.45 | 2.3182 | 1.1 | 1.1 | 1.1 | 0.002199 | 0.000888 | 1.2968 | 1.0652 | 0.99043 | 8.5543
Ba | 0.25011 | 0.1049 | 1077 | 0.29781 | 0.047649 | 43.5062 | 10 | 435 | 2.1865 | 18.7042 | 1.7541 | 24.802 | 25.4021 | 24.2019 | 0.003678 | 0.001776 | 1.4878 | 0.96787 | 0.97758 | 8.5543
Be | 3.35 |  |  | 3.35 | 9.7253
Li
Total | 84.5193 |  |  | 100 | 100
Formula | Oxide
FeO | 4.5927
MgO | 2.3226
Al2O3 | 0.68328
SiO2
P2O5 | 39.231
Na2O
CaO | 9.7625
K2O | 0.19348
MnO | 17.7015
ZnO | 0.29035
As2O3 | 0.021608
SrO | 0.14351
BaO | 0.27925
BeO | 9.2975
Li2O
Total | 84.5193
29 / 1 . X = -13648. Y = 26799. Z = 147. Comment : r130054 middle
Fe | 4.3683 | 0.35641 | 1255 | 5.1698 | 2.0432 | 193.0229 | 10 | 1929 | 21.7227 | 185.8227 | 26.8081 | 7.2002 | 0 | 7.2002 | 0.42868 | 0.036869 | 1.1819 | 1.0017 | 0.99951 | 8.5543
Mg | 1.0367 | 0.10021 | 380 | 1.2269 | 1.1142 | 115.3439 | 10 | 1153 | 12.7823 | 109.3438 | 19.2236 | 6.0001 | 6.8002 | 5.2001 | 0.028642 | 0.005949 | 0.98609 | 1.7709 | 1.0011 | 8.5543
Al | 0.35458 | 0.054124 | 296 | 0.41963 | 0.34327 | 54.91 | 10 | 549 | 5.6942 | 48.7098 | 8.8563 | 6.2001 | 6.8002 | 5.6001 | 0.016543 | 0.002397 | 1.0227 | 1.4545 | 1.0039 | 8.5543
Si
P SP2/1
P SP3/1
P | 17.1819 | 0.5272 | 567 | 20.3344 | 14.4899 | 903.0834 | 20 | 18008 | 104.7933 | 896.4332 | 135.7988 | 6.6502 | 8.6002 | 4.7001 | 0.88951 | 0.14232 | 1.0387 | 1.1573 | 1.0092 | 8.5543
O | 37.3218 |  |  | 44.1695 | 60.9304
Na
Ca | 6.9823 | 0.13862 | 271 | 8.2634 | 4.5505 | 1401.048 | 20 | 27892 | 161.2226 | 1379.146 | 63.9701 | 21.9016 | 20.3014 | 23.5018 | 0.17719 | 0.064774 | 1.0505 | 1.0362 | 0.98936 | 8.5543
K | 0.18438 | 0.045251 | 358 | 0.21821 | 0.12318 | 36.0043 | 10 | 360 | 3.0633 | 26.204 | 3.6738 | 9.8003 | 10.0003 | 9.6003 | 0.015777 | 0.001659 | 1.0704 | 1.0574 | 0.98208 | 8.5543
Mn | 13.6653 | 0.64831 | 1337 | 16.1726 | 6.4973 | 564.2487 | 10 | 5632 | 64.6632 | 553.1483 | 50.8312 | 11.1004 | 14.0007 | 8.2002 | 0.36709 | 0.11308 | 1.1986 | 1.0051 | 0.9986 | 8.5543
Zn | 0.32368 | 0.22906 | 2417 | 0.38306 | 0.12932 | 19.4012 | 10 | 194 | 0.87684 | 7.5008 | 1.6303 | 11.9005 | 12.2005 | 11.6004 | 0.004127 | 0.00258 | 1.2484 | 1.0049 | 0.99983 | 8.5543
As | 0.090547 | 0.1038 | 1125 | 0.10716 | 0.031569 | 7.5002 | 10 | 75 | 0.38579 | 3.3001 | 1.7857 | 4.2001 | 4.2001 | 0 | 0.001591 | 0.000512 | 1.2532 | 1.4142 | 0.99701 | 8.5543
Sr | 0.071146 | 0.099654 | 1059 | 0.0842 | 0.02121 | 2 | 20 | 40 | 0.099366 | 0.85001 | 1.7391 | 1.15 | 1.4 | 0.9 | 0.001289 | 0.000521 | 1.2957 | 1.0663 | 0.99047 | 8.5543
Ba | 0.085423 | 0.094582 | 1073 | 0.1011 | 0.016248 | 31.1032 | 10 | 311 | 0.7483 | 6.4012 | 1.2591 | 24.702 | 26.0022 | 23.4018 | 0.001259 | 0.000608 | 1.4864 | 0.96781 | 0.9767 | 8.5543
Be | 3.35 |  |  | 3.35 | 9.7097
Li
Total | 85.0161 |  |  | 100 | 100
Formula | Oxide
FeO | 5.6198
MgO | 1.7192
Al2O3 | 0.66997
SiO2
P2O5 | 39.3708
Na2O
CaO | 9.7697
K2O | 0.22211
MnO | 17.6451
ZnO | 0.40289
As2O3 | 0.11955
SrO | 0.084138
BaO | 0.095375
BeO | 9.2975
Li2O
Total | 85.0161
30 / 1 . X = -13661. Y = 26792. Z = 147. Comment : r130054 middle
Fe | 4.3684 | 0.36328 | 1518 | 5.2042 | 2.0567 | 196.6275 | 10 | 1965 | 21.7349 | 186.0271 | 18.5491 | 10.6004 | 0 | 10.6004 | 0.42893 | 0.03689 | 1.1814 | 1.0019 | 0.9991 | 8.5589
Mg | 0.9625 | 0.097349 | 395 | 1.1467 | 1.0413 | 107.8384 | 10 | 1078 | 11.8401 | 101.3382 | 16.5902 | 6.5001 | 7.6002 | 5.4001 | 0.026531 | 0.00551 | 0.9858 | 1.7755 | 1.0011 | 8.5589
Al | 0.40264 | 0.059614 | 363 | 0.47967 | 0.39238 | 64.7138 | 10 | 647 | 6.4627 | 55.3135 | 6.8842 | 9.4003 | 10.8004 | 8.0002 | 0.018776 | 0.00272 | 1.0224 | 1.4556 | 1.0039 | 8.5589
Si
P SP2/1
P SP3/1
P | 17.0785 | 0.52514 | 586 | 20.346 | 14.4982 | 897.5003 | 20 | 17897 | 104.0321 | 890.4001 | 126.405 | 7.1002 | 10.2003 | 4.0001 | 0.88305 | 0.14128 | 1.0384 | 1.1588 | 1.0092 | 8.5589
O | 37.0762 |  |  | 44.1698 | 60.9307
Na
Ca | 6.8508 | 0.13723 | 277 | 8.1615 | 4.4944 | 1376.171 | 20 | 27399 | 158.1067 | 1353.22 | 59.9593 | 22.9518 | 20.9014 | 25.0021 | 0.17376 | 0.063522 | 1.0501 | 1.0368 | 0.98955 | 8.5589
K | 0.266 | 0.049373 | 330 | 0.31689 | 0.17889 | 46.107 | 10 | 461 | 4.4172 | 37.8068 | 5.5549 | 8.3002 | 9.0003 | 7.6002 | 0.02275 | 0.002393 | 1.07 | 1.0579 | 0.98239 | 8.5589
Mn | 13.164 | 0.63472 | 1416 | 15.6826 | 6.3005 | 545.8816 | 10 | 5449 | 62.3189 | 533.3811 | 43.6687 | 12.5005 | 13.4006 | 11.6004 | 0.35378 | 0.10898 | 1.1981 | 1.0053 | 0.99833 | 8.5589
Zn | 0.61663 | 0.24242 | 2260 | 0.7346 | 0.24799 | 24.702 | 10 | 247 | 1.671 | 14.3017 | 2.3751 | 10.4004 | 11.6004 | 9.2003 | 0.007865 | 0.004917 | 1.2479 | 1.0048 | 0.99992 | 8.5589
As | 0.041226 | 0.12693 | 1487 | 0.049113 | 0.014468 | 8.9003 | 10 | 89 | 0.17527 | 1.5001 | 1.2027 | 7.4002 | 7.4002 | 0 | 0.000723 | 0.000233 | 1.2528 | 1.4178 | 0.997 | 8.5589
Sr | 0.11721 | 0.10046 | 946 | 0.13963 | 0.035173 | 2.3 | 20 | 46 | 0.16357 | 1.4 | 2.5556 | 0.9 | 0.6 | 1.2 | 0.002123 | 0.000857 | 1.2953 | 1.0673 | 0.99051 | 8.5589
Ba | 0.18418 | 0.1002 | 1066 | 0.21942 | 0.035265 | 38.2048 | 10 | 382 | 1.6127 | 13.8028 | 1.5656 | 24.402 | 25.2021 | 23.6018 | 0.002713 | 0.00131 | 1.4859 | 0.96797 | 0.97727 | 8.5589
Be | 3.35 |  |  | 3.35 | 9.774
Li
Total | 84.4783 |  |  | 100 | 100
Formula | Oxide
FeO | 5.6199
MgO | 1.5961
Al2O3 | 0.76078
SiO2
P2O5 | 39.1339
Na2O
CaO | 9.5856
K2O | 0.32043
MnO | 16.9978
ZnO | 0.76753
As2O3 | 0.054432
SrO | 0.13861
BaO | 0.20564
BeO | 9.2975
Li2O
Total | 84.4783
31 / 1 . X = -13681. Y = 26786. Z = 147. Comment : r130054 middle
Fe | 3.5283 | 0.31999 | 1337 | 4.2146 | 1.6633 | 158.3827 | 10 | 1583 | 17.5595 | 150.1825 | 19.3145 | 8.2002 | 0 | 8.2002 | 0.34653 | 0.029803 | 1.1818 | 1.0019 | 0.9987 | 8.5528
Mg | 1.3066 | 0.11191 | 386 | 1.5608 | 1.4153 | 143.8683 | 10 | 1438 | 16.0963 | 137.6681 | 23.2041 | 6.2001 | 7.6002 | 4.8001 | 0.036068 | 0.007491 | 0.98607 | 1.7719 | 1.0011 | 8.5528
Al | 0.43719 | 0.060803 | 343 | 0.52224 | 0.4266 | 68.1153 | 10 | 681 | 6.9936 | 59.8151 | 8.2064 | 8.3002 | 8.6002 | 8.0002 | 0.020319 | 0.002943 | 1.0227 | 1.4599 | 1.004 | 8.5528
Si
P SP2/1
P SP3/1
P | 16.8275 | 0.51966 | 547 | 20.101 | 14.3035 | 880.9536 | 20 | 17568 | 102.2827 | 874.8035 | 143.2413 | 6.1501 | 8.2002 | 4.1001 | 0.8682 | 0.13891 | 1.0387 | 1.1609 | 1.0092 | 8.5528
O | 36.9526 |  |  | 44.141 | 60.8055
Na
Ca | 6.9752 | 0.13859 | 271 | 8.3321 | 4.5819 | 1398.373 | 20 | 27839 | 160.9381 | 1376.472 | 63.848 | 21.9016 | 20.6014 | 23.2018 | 0.17688 | 0.064659 | 1.0504 | 1.0366 | 0.98971 | 8.5528
K | 0.20704 | 0.046275 | 347 | 0.24732 | 0.13942 | 38.6049 | 10 | 386 | 3.438 | 29.4046 | 4.1961 | 9.2003 | 10.4004 | 8.0002 | 0.017707 | 0.001863 | 1.0703 | 1.0578 | 0.98221 | 8.5528
Mn | 13.4135 | 0.64138 | 1355 | 16.0228 | 6.4281 | 554.1114 | 10 | 5531 | 63.4542 | 542.7109 | 48.6044 | 11.4004 | 11.6004 | 11.2004 | 0.36022 | 0.11096 | 1.1985 | 1.0054 | 0.99841 | 8.5528
Zn | 0.87612 | 0.26704 | 2335 | 1.0466 | 0.3528 | 31.4032 | 10 | 314 | 2.3738 | 20.3028 | 2.829 | 11.1004 | 10.8004 | 11.4004 | 0.011173 | 0.006985 | 1.2483 | 1.0046 | 0.99987 | 8.5528
As | 0.068645 | 0.10517 | 1177 | 0.081998 | 0.024122 | 7.1002 | 10 | 71 | 0.29231 | 2.5001 | 1.5435 | 4.6001 | 4.6001 | 0 | 0.001205 | 0.000388 | 1.2531 | 1.415 | 0.99703 | 8.5528
Sr | 0.10922 | 0.10841 | 1084 | 0.13047 | 0.032819 | 2.5 | 20 | 50 | 0.152 | 1.3 | 2.0833 | 1.2 | 1.4 | 1 | 0.001972 | 0.000796 | 1.2956 | 1.0699 | 0.99068 | 8.5528
Ba | 0.20858 | 0.096631 | 996 | 0.24915 | 0.039987 | 36.8045 | 10 | 368 | 1.8243 | 15.603 | 1.7359 | 21.2015 | 23.0018 | 19.4012 | 0.003069 | 0.001482 | 1.4863 | 0.96813 | 0.97787 | 8.5528
Be | 3.35 |  |  | 3.35 | 9.7866
Li
Total | 84.2605 |  |  | 100 | 100
Formula | Oxide
FeO | 4.5391
MgO | 2.1667
Al2O3 | 0.82607
SiO2
P2O5 | 38.5588
Na2O
CaO | 9.7597
K2O | 0.2494
MnO | 17.3199
ZnO | 1.0905
As2O3 | 0.090634
SrO | 0.12917
BaO | 0.23288
BeO | 9.2975
Li2O
Total | 84.2605
32 / 1 . X = -13670. Y = 26768. Z = 147. Comment : r130054 middle
Fe | 4.1233 | 0.34865 | 1385 | 4.9086 | 1.941 | 184.312 | 10 | 1842 | 20.5138 | 175.5118 | 20.9439 | 8.8003 | 0 | 8.8003 | 0.40483 | 0.034817 | 1.1812 | 1.0018 | 0.99954 | 8.5558
Mg | 1.1537 | 0.10611 | 409 | 1.3734 | 1.2479 | 128.6546 | 10 | 1286 | 14.2189 | 121.6544 | 18.3788 | 7.0002 | 8.2002 | 5.8001 | 0.031861 | 0.006617 | 0.98561 | 1.7721 | 1.0011 | 8.5558
Al | 0.36198 | 0.056224 | 338 | 0.43092 | 0.3527 | 57.811 | 10 | 578 | 5.8102 | 49.7108 | 7.137 | 8.1002 | 8.0002 | 8.2002 | 0.01688 | 0.002445 | 1.0222 | 1.4558 | 1.0039 | 8.5558
Si
P SP2/1
P SP3/1
P | 16.9241 | 0.52155 | 561 | 20.1474 | 14.3646 | 888.6484 | 20 | 17721 | 103.1053 | 882.1482 | 136.7118 | 6.5002 | 8.8003 | 4.2001 | 0.87518 | 0.14002 | 1.0382 | 1.159 | 1.0092 | 8.5558
O | 37.0223 |  |  | 44.0734 | 60.8312
Na
Ca | 6.8974 | 0.13783 | 285 | 8.2111 | 4.5242 | 1387.827 | 20 | 27630 | 159.3568 | 1363.425 | 56.8736 | 24.402 | 24.2019 | 24.602 | 0.17514 | 0.064024 | 1.0499 | 1.0362 | 0.98922 | 8.5558
K | 0.18075 | 0.043871 | 338 | 0.21517 | 0.12153 | 34.4039 | 10 | 344 | 3.0042 | 25.7036 | 3.9544 | 8.7003 | 10.2003 | 7.2002 | 0.015473 | 0.001628 | 1.0698 | 1.0575 | 0.98208 | 8.5558
Mn | 13.8555 | 0.65483 | 1412 | 16.4944 | 6.6303 | 573.3829 | 10 | 5723 | 65.5675 | 560.9824 | 46.2387 | 12.4005 | 12.6005 | 12.2005 | 0.37222 | 0.11466 | 1.1979 | 1.0052 | 0.99872 | 8.5558
Zn | 0.3235 | 0.23542 | 2504 | 0.38511 | 0.13008 | 20.3014 | 10 | 203 | 0.87669 | 7.5008 | 1.586 | 12.8005 | 12.0005 | 13.6006 | 0.004126 | 0.00258 | 1.2476 | 1.005 | 1 | 8.5558
As | 1e-05 | -2e-05 |  | 1.2e-05 | 4e-06 | 5.4001 | 10 | 54 | -0.25715 | -2.2001 | 0.71052 | 7.6002 | 7.6002 | 0 | -0.00106 | -0.000342 | 1.2526 | 1.4152 | 0.99703 | 8.5558
Sr | 0.16742 | 0.10506 | 870 | 0.19931 | 0.050233 | 2.75 | 20 | 55 | 0.23376 | 2 | 3.6667 | 0.75 | 0.8 | 0.7 | 0.003033 | 0.001225 | 1.295 | 1.0669 | 0.9906 | 8.5558
Ba | 0.17739 | 0.10163 | 1091 | 0.21117 | 0.033958 | 38.905 | 10 | 389 | 1.5548 | 13.3028 | 1.5196 | 25.6022 | 27.6025 | 23.6018 | 0.002615 | 0.001263 | 1.4856 | 0.96775 | 0.97664 | 8.5558
Be | 3.35 |  |  | 3.35 | 9.7723
Li
Total | 84.5374 |  |  | 100 | 100
Formula | Oxide
FeO | 5.3046
MgO | 1.9132
Al2O3 | 0.68396
SiO2
P2O5 | 38.7802
Na2O
CaO | 9.6509
K2O | 0.21773
MnO | 17.8907
ZnO | 0.40266
As2O3 | 1.3e-05
SrO | 0.198
BaO | 0.19805
BeO | 9.2975
Li2O
Total | 84.5374
33 / 1 . X = -13642. Y = 26763. Z = 147. Comment : r130054 middle
Fe | 3.6681 | 0.33388 | 1575 | 4.353 | 1.7156 | 167.3924 | 10 | 1673 | 18.2291 | 155.992 | 14.683 | 11.4004 | 0 | 11.4004 | 0.35974 | 0.030939 | 1.1827 | 1.0018 | 0.99954 | 8.5573
Mg | 1.4156 | 0.11762 | 451 | 1.68 | 1.5213 | 158.4828 | 10 | 1584 | 17.5152 | 149.8826 | 18.4277 | 8.6002 | 8.4002 | 8.8003 | 0.039247 | 0.008151 | 0.98668 | 1.763 | 1.0011 | 8.5573
Al | 0.2833 | 0.05053 | 319 | 0.3362 | 0.27425 | 46.107 | 10 | 461 | 4.5466 | 38.9068 | 6.4036 | 7.2002 | 6.6001 | 7.8002 | 0.013209 | 0.001914 | 1.0233 | 1.4546 | 1.0039 | 8.5573
Si
P SP2/1
P SP3/1
P | 17.126 | 0.52582 | 539 | 20.324 | 14.442 | 899.1098 | 20 | 17929 | 104.3682 | 893.1097 | 149.8483 | 6.0001 | 8.0002 | 4.0001 | 0.8859 | 0.14174 | 1.0393 | 1.1574 | 1.0092 | 8.5573
O | 37.2918 |  |  | 44.2554 | 60.8778
Na
Ca | 7.0174 | 0.13917 | 282 | 8.3278 | 4.5731 | 1409.475 | 20 | 28059 | 161.9347 | 1385.724 | 59.3417 | 23.7519 | 23.0018 | 24.502 | 0.17797 | 0.06506 | 1.0511 | 1.036 | 0.98945 | 8.5573
K | 0.13303 | 0.03846 | 306 | 0.15787 | 0.088873 | 26.0022 | 10 | 260 | 2.2089 | 18.9021 | 3.6622 | 7.1002 | 7.8002 | 6.4001 | 0.011376 | 0.001197 | 1.071 | 1.0575 | 0.98202 | 8.5573
Mn | 13.8745 | 0.65451 | 1332 | 16.4653 | 6.5964 | 572.0779 | 10 | 5710 | 65.5671 | 561.0775 | 52.0052 | 11.0004 | 12.4005 | 9.6003 | 0.37222 | 0.11466 | 1.1994 | 1.0053 | 0.99889 | 8.5573
Zn | 0.31947 | 0.22132 | 2315 | 0.37912 | 0.12763 | 18.3011 | 10 | 183 | 0.86484 | 7.4007 | 1.6789 | 10.9004 | 12.2005 | 9.6003 | 0.004071 | 0.002545 | 1.2493 | 1.0047 | 1 | 8.5573
As | 1e-05 | 0 | 1.#INF | 1.2e-05 | 3e-06 | 6.4001 | 10 | 64 | 0 | 0 | 1 | 6.4001 | 6.4001 | 0 | 0 | 0 | 1.2539 | 1.4082 | 0.99701 | 8.5573
Sr | 0.13387 | 0.11906 | 1180 | 0.15887 | 0.039906 | 3.05 | 20 | 61 | 0.18698 | 1.6 | 2.1035 | 1.45 | 1 | 1.9 | 0.002426 | 0.00098 | 1.2964 | 1.0655 | 0.99047 | 8.5573
Ba | 0.17902 | 0.097537 | 1034 | 0.21245 | 0.034049 | 36.3043 | 10 | 363 | 1.5662 | 13.4026 | 1.5852 | 22.9018 | 26.0022 | 19.8013 | 0.002634 | 0.001272 | 1.4874 | 0.96784 | 0.97726 | 8.5573
Be | 3.35 |  |  | 3.35 | 9.7091
Li
Total | 84.7921 |  |  | 100 | 100
Formula | Oxide
FeO | 4.719
MgO | 2.3475
Al2O3 | 0.53529
SiO2
P2O5 | 39.2427
Na2O
CaO | 9.8187
K2O | 0.16025
MnO | 17.9153
ZnO | 0.39765
As2O3 | 1.3e-05
SrO | 0.15831
BaO | 0.19988
BeO | 9.2975
Li2O
Total | 84.7921
34 / 1 . X = -13648. Y = 26715. Z = 147. Comment : r130054 middle
Fe | 2.8998 | 0.29178 | 1388 | 3.4445 | 1.352 | 131.9574 | 10 | 1319 | 14.3946 | 123.1572 | 14.9947 | 8.8003 | 0 | 8.8003 | 0.28407 | 0.024431 | 1.1841 | 1.0018 | 0.99963 | 8.5558
Mg | 1.5443 | 0.12146 | 422 | 1.8344 | 1.6544 | 172.0977 | 10 | 1720 | 19.2264 | 164.4975 | 22.6439 | 7.6002 | 6.8002 | 8.4002 | 0.043081 | 0.008948 | 0.98774 | 1.7502 | 1.0011 | 8.5558
Al | 0.46007 | 0.062821 | 366 | 0.5465 | 0.44398 | 72.9175 | 10 | 729 | 7.4005 | 63.3172 | 7.5953 | 9.6003 | 11.8005 | 7.4002 | 0.021501 | 0.003115 | 1.0245 | 1.4496 | 1.0039 | 8.5558
Si
P SP2/1
P SP3/1
P | 17.149 | 0.52652 | 551 | 20.3705 | 14.4162 | 899.8643 | 20 | 17944 | 104.4454 | 893.6141 | 143.9749 | 6.2501 | 8.5002 | 4.0001 | 0.88656 | 0.14184 | 1.0405 | 1.1568 | 1.0092 | 8.5558
O | 37.4279 |  |  | 44.4587 | 60.9091
Na
Ca | 7.1122 | 0.14041 | 289 | 8.4483 | 4.6204 | 1427.392 | 20 | 28414 | 163.9169 | 1402.44 | 57.2054 | 24.9521 | 23.8019 | 26.1023 | 0.18015 | 0.065856 | 1.0523 | 1.0359 | 0.98967 | 8.5558
K | 0.10289 | 0.035779 | 304 | 0.12221 | 0.068517 | 21.6015 | 10 | 216 | 1.7066 | 14.6014 | 3.0859 | 7.0002 | 7.2002 | 6.8002 | 0.00879 | 0.000925 | 1.0723 | 1.0574 | 0.98196 | 8.5558
Mn | 14.0809 | 0.66204 | 1410 | 16.7261 | 6.6737 | 580.6104 | 10 | 5795 | 66.4239 | 568.3098 | 47.202 | 12.3005 | 16.0008 | 8.6002 | 0.37708 | 0.11616 | 1.2008 | 1.0053 | 0.99924 | 8.5558
Zn | 0.24636 | 0.22042 | 2390 | 0.29264 | 0.098113 | 17.301 | 10 | 173 | 0.66628 | 5.7005 | 1.4914 | 11.6004 | 11.8005 | 11.4004 | 0.003136 | 0.001961 | 1.251 | 1.0045 | 0.99993 | 8.5558
As | 0.035317 | 0.11497 | 1347 | 0.041952 | 0.012274 | 7.5002 | 10 | 75 | 0.15195 | 1.3001 | 1.2097 | 6.2001 | 6.2001 | 0 | 0.000627 | 0.000202 | 1.2553 | 1.3983 | 0.99695 | 8.5558
Sr | 0.13394 | 0.090551 | 728 | 0.1591 | 0.039802 | 2.1 | 20 | 42 | 0.18701 | 1.6 | 4.2 | 0.5 | 0.6 | 0.4 | 0.002427 | 0.00098 | 1.2978 | 1.0648 | 0.99043 | 8.5558
Ba | 0.17271 | 0.093785 | 988 | 0.20516 | 0.032746 | 33.7037 | 10 | 337 | 1.508 | 12.9023 | 1.6203 | 20.8014 | 21.8016 | 19.8013 | 0.002537 | 0.001225 | 1.4891 | 0.96796 | 0.97791 | 8.5558
Be | 3.35 |  |  | 3.35 | 9.6788
Li
Total | 84.7154 |  |  | 100 | 100
Formula | Oxide
FeO | 3.7305
MgO | 2.561
Al2O3 | 0.8693
SiO2
P2O5 | 39.2955
Na2O
CaO | 9.9514
K2O | 0.12394
MnO | 18.1818
ZnO | 0.30665
As2O3 | 0.046631
SrO | 0.1584
BaO | 0.19283
BeO | 9.2975
Li2O
Total | 84.7154
35 / 1 . X = -13634. Y = 26707. Z = 147. Comment : r130054 middle
Fe | 4.5922 | 0.37035 | 1403 | 5.4396 | 2.1419 | 204.0373 | 10 | 2039 | 22.8039 | 195.037 | 22.6701 | 9.0003 | 0 | 9.0003 | 0.45002 | 0.038704 | 1.1834 | 1.0017 | 0.99944 | 8.5528
Mg | 1.422 | 0.11666 | 402 | 1.6844 | 1.524 | 157.2816 | 10 | 1572 | 17.5944 | 150.4814 | 23.1291 | 6.8002 | 9.0003 | 4.6001 | 0.039425 | 0.008188 | 0.98726 | 1.762 | 1.0011 | 8.5528
Al | 0.37858 | 0.056066 | 308 | 0.44844 | 0.36548 | 58.6113 | 10 | 586 | 6.0695 | 51.9112 | 8.7478 | 6.7002 | 8.2002 | 5.2001 | 0.017634 | 0.002554 | 1.0239 | 1.4551 | 1.0039 | 8.5528
Si
P SP2/1
P SP3/1
P | 17.1393 | 0.52671 | 579 | 20.3021 | 14.4139 | 898.7578 | 20 | 17922 | 104.2767 | 891.8576 | 130.2514 | 6.9002 | 9.3003 | 4.5001 | 0.88513 | 0.14161 | 1.0399 | 1.1587 | 1.0092 | 8.5528
O | 37.4002 |  |  | 44.3017 | 60.8886
Na
Ca | 7.1201 | 0.1404 | 281 | 8.434 | 4.6274 | 1427.291 | 20 | 28412 | 164.1204 | 1403.689 | 60.4737 | 23.6018 | 22.8017 | 24.402 | 0.18037 | 0.065938 | 1.0517 | 1.0361 | 0.98983 | 8.5528
K | 0.1149 | 0.037564 | 317 | 0.1361 | 0.076549 | 23.9019 | 10 | 239 | 1.906 | 16.3017 | 3.1449 | 7.6002 | 8.8003 | 6.4001 | 0.009817 | 0.001033 | 1.0717 | 1.0577 | 0.98211 | 8.5528
Mn | 12.7518 | 0.62118 | 1284 | 15.105 | 6.0462 | 525.8108 | 10 | 5249 | 60.2856 | 515.6104 | 51.5482 | 10.2004 | 12.8005 | 7.6002 | 0.34224 | 0.10542 | 1.2001 | 1.0052 | 0.99844 | 8.5528
Zn | 0.37597 | 0.22269 | 2265 | 0.44535 | 0.14979 | 19.1012 | 10 | 191 | 1.0173 | 8.7008 | 1.8366 | 10.4004 | 12.2005 | 8.6002 | 0.004788 | 0.002993 | 1.2501 | 1.0047 | 0.99987 | 8.5528
As | 0.068356 | 0.1008 | 1121 | 0.08097 | 0.023766 | 6.7001 | 10 | 67 | 0.29231 | 2.5001 | 1.5953 | 4.2001 | 4.2001 | 0 | 0.001205 | 0.000388 | 1.2546 | 1.4074 | 0.997 | 8.5528
Sr | 0.15096 | 0.10525 | 923 | 0.17881 | 0.044878 | 2.65 | 20 | 53 | 0.21046 | 1.8 | 3.1177 | 0.85 | 0.8 | 0.9 | 0.002731 | 0.001103 | 1.2972 | 1.0668 | 0.99053 | 8.5528
Ba | 0.078964 | 0.096272 | 1099 | 0.093535 | 0.014978 | 31.7033 | 10 | 317 | 0.68996 | 5.9011 | 1.2287 | 25.8022 | 28.0026 | 23.6018 | 0.001161 | 0.000561 | 1.4883 | 0.96807 | 0.97769 | 8.5528
Be | 3.35 |  |  | 3.35 | 9.6827
Li
Total | 84.9433 |  |  | 100 | 100
Formula | Oxide
FeO | 5.9079
MgO | 2.3581
Al2O3 | 0.71532
SiO2
P2O5 | 39.2732
Na2O
CaO | 9.9624
K2O | 0.13841
MnO | 16.4656
ZnO | 0.46798
As2O3 | 0.090253
SrO | 0.17852
BaO | 0.088164
BeO | 9.2975
Li2O
Total | 84.9433
36 / 1 . X = -13622. Y = 26702. Z = 147. Comment : r130054 middle
Fe | 3.8992 | 0.34617 | 1630 | 4.605 | 1.8121 | 177.9044 | 10 | 1778 | 19.364 | 165.7039 | 14.5817 | 12.2005 | 0 | 12.2005 | 0.38214 | 0.032866 | 1.1836 | 1.0017 | 0.9995 | 8.5573
Mg | 1.5573 | 0.12225 | 424 | 1.8392 | 1.663 | 172.6984 | 10 | 1726 | 19.2933 | 165.0982 | 22.7229 | 7.6002 | 8.6002 | 6.6001 | 0.043231 | 0.008979 | 0.98739 | 1.7594 | 1.0011 | 8.5573
Al | 0.34784 | 0.056282 | 358 | 0.4108 | 0.3346 | 56.8107 | 10 | 568 | 5.5754 | 47.7104 | 6.2427 | 9.1003 | 9.0003 | 9.2003 | 0.016198 | 0.002347 | 1.0241 | 1.4553 | 1.0039 | 8.5573
Si
P SP2/1
P SP3/1
P | 17.1985 | 0.52752 | 535 | 20.3115 | 14.4114 | 902.0774 | 20 | 17988 | 104.7266 | 896.1772 | 152.8911 | 5.9001 | 8.1002 | 3.7 | 0.88895 | 0.14223 | 1.0401 | 1.1577 | 1.0092 | 8.5573
O | 37.5316 |  |  | 44.325 | 60.882
Na
Ca | 7.0948 | 0.14008 | 282 | 8.379 | 4.5943 | 1423.708 | 20 | 28341 | 163.5979 | 1399.956 | 59.9409 | 23.7519 | 23.2018 | 24.302 | 0.1798 | 0.065728 | 1.0519 | 1.0358 | 0.98964 | 8.5573
K | 0.087344 | 0.036251 | 334 | 0.10315 | 0.057981 | 20.9014 | 10 | 209 | 1.4492 | 12.4012 | 2.4589 | 8.5002 | 10.0003 | 7.0002 | 0.007464 | 0.000785 | 1.0719 | 1.0574 | 0.98205 | 8.5573
Mn | 13.553 | 0.64469 | 1290 | 16.0061 | 6.4028 | 558.2264 | 10 | 5572 | 64.0303 | 547.9261 | 54.1949 | 10.3003 | 10.8004 | 9.8003 | 0.36349 | 0.11197 | 1.2003 | 1.0051 | 0.99877 | 8.5573
Zn | 0.33697 | 0.21919 | 2264 | 0.39796 | 0.13377 | 18.2011 | 10 | 182 | 0.91159 | 7.8007 | 1.75 | 10.4004 | 11.2004 | 9.6003 | 0.004291 | 0.002682 | 1.2504 | 1.0046 | 0.99991 | 8.5573
As | 0.049125 | 0.11345 | 1310 | 0.058017 | 0.017018 | 7.6002 | 10 | 76 | 0.21036 | 1.8001 | 1.3104 | 5.8001 | 5.8001 | 0 | 0.000867 | 0.000279 | 1.2548 | 1.4054 | 0.99701 | 8.5573
Sr | 0.083805 | 0.10366 | 1082 | 0.098975 | 0.024824 | 2.2 | 20 | 44 | 0.11686 | 1 | 1.8333 | 1.2 | 1.2 | 1.2 | 0.001516 | 0.000612 | 1.2974 | 1.0665 | 0.9905 | 8.5573
Ba | 0.097615 | 0.095351 | 1073 | 0.11528 | 0.018449 | 31.9034 | 10 | 319 | 0.85323 | 7.3014 | 1.2968 | 24.602 | 23.2018 | 26.0022 | 0.001435 | 0.000693 | 1.4885 | 0.96781 | 0.97744 | 8.5573
Be | 3.35 |  |  | 3.35 | 9.6477
Li
Total | 85.1872 |  |  | 100 | 100
Formula | Oxide
FeO | 5.0163
MgO | 2.5824
Al2O3 | 0.65724
SiO2
P2O5 | 39.4089
Na2O
CaO | 9.9271
K2O | 0.10522
MnO | 17.5001
ZnO | 0.41943
As2O3 | 0.064861
SrO | 0.099109
BaO | 0.10899
BeO | 9.2975
Li2O
Total | 85.1872
37 / 1 . X = -13414. Y = 26703. Z = 147. Comment : r130054 dark
Fe | 4.5342 | 0.36757 | 1352 | 5.4334 | 2.0893 | 199.1308 | 10 | 1990 | 22.3318 | 190.9305 | 24.2836 | 8.2002 | 0 | 8.2002 | 0.44071 | 0.037903 | 1.1928 | 1.0019 | 0.9994 | 8.5497
Mg | 2.5815 | 0.15588 | 458 | 3.0934 | 2.7332 | 288.5746 | 10 | 2883 | 32.6648 | 279.2743 | 31.0285 | 9.3003 | 10.6004 | 8.0002 | 0.073193 | 0.015202 | 0.99422 | 1.7095 | 1.0009 | 8.5497
Al | 0.73319 | 0.073857 | 294 | 0.87859 | 0.69927 | 106.7376 | 10 | 1067 | 11.7709 | 100.6375 | 17.4976 | 6.1001 | 7.6002 | 4.6001 | 0.034198 | 0.004954 | 1.0312 | 1.4429 | 1.0037 | 8.5497
Si
P SP2/1
P SP3/1
P | 17.4647 | 0.53459 | 548 | 20.9281 | 14.5097 | 909.3708 | 20 | 18133 | 105.6494 | 903.2706 | 149.0737 | 6.1001 | 8.5002 | 3.7 | 0.89678 | 0.14348 | 1.0474 | 1.1561 | 1.0092 | 8.5497
O | 37.944 |  |  | 45.4687 | 61.026
Na
Ca | 7.218 | 0.14197 | 270 | 8.6495 | 4.6343 | 1428.856 | 20 | 28443 | 164.632 | 1407.554 | 67.0777 | 21.3015 | 21.4015 | 21.2015 | 0.18094 | 0.066143 | 1.0596 | 1.0369 | 0.99199 | 8.5497
K | 0.22484 | 0.046866 | 332 | 0.26943 | 0.14798 | 39.8052 | 10 | 398 | 3.6966 | 31.605 | 4.8542 | 8.2002 | 8.2002 | 8.2002 | 0.019039 | 0.002003 | 1.0796 | 1.0583 | 0.98311 | 8.5497
Mn | 9.3518 | 0.5207 | 1360 | 11.2064 | 4.3804 | 386.6928 | 10 | 3862 | 43.9071 | 375.3924 | 34.2193 | 11.3004 | 12.8005 | 9.8003 | 0.24926 | 0.076782 | 1.2096 | 1.0055 | 0.9983 | 8.5497
Zn | 0.37441 | 0.22623 | 2313 | 0.44866 | 0.14736 | 19.3012 | 10 | 193 | 1.006 | 8.6008 | 1.8038 | 10.7004 | 11.8005 | 9.6003 | 0.004735 | 0.00296 | 1.2607 | 1.0032 | 0.99986 | 8.5497
As | 0.069545 | 0.10826 | 1217 | 0.083337 | 0.023886 | 7.8002 | 10 | 78 | 0.30412 | 2.6001 | 1.5 | 5.2001 | 5.2001 | 0 | 0.001254 | 0.000404 | 1.2635 | 1.367 | 0.99677 | 8.5497
Sr | 0.12637 | 0.11161 | 1087 | 0.15143 | 0.037114 | 2.7 | 20 | 54 | 0.17545 | 1.5 | 2.25 | 1.2 | 0.9 | 1.5 | 0.002277 | 0.000919 | 1.3064 | 1.0641 | 0.99019 | 8.5497
Ba | 0.032547 | 0.08968 | 1055 | 0.039002 | 0.006099 | 25.5022 | 10 | 255 | 0.28076 | 2.4004 | 1.1039 | 23.1018 | 22.2016 | 24.0019 | 0.000472 | 0.000228 | 1.4996 | 0.96878 | 0.98216 | 8.5497
Be | 3.35 |  |  | 3.35 | 9.5655
Li
Total | 84.0051 |  |  | 100 | 100
Formula | Oxide
FeO | 5.8332
MgO | 4.2809
Al2O3 | 1.3854
SiO2
P2O5 | 40.0188
Na2O
CaO | 10.0995
K2O | 0.27084
MnO | 12.0754
ZnO | 0.46603
As2O3 | 0.091823
SrO | 0.14945
BaO | 0.036339
BeO | 9.2975
Li2O
Total | 84.0051
38 / 1 . X = -13414. Y = 26687. Z = 147. Comment : r130054 dark
Fe | 4.8421 | 0.3818 | 1357 | 5.7843 | 2.2206 | 211.3473 | 10 | 2112 | 23.8329 | 203.1471 | 25.7734 | 8.2002 | 0 | 8.2002 | 0.47033 | 0.04045 | 1.1937 | 1.0018 | 0.99932 | 8.5238
Mg | 2.5885 | 0.15631 | 460 | 3.0922 | 2.7277 | 288.5746 | 10 | 2883 | 32.7641 | 279.2743 | 31.0286 | 9.3003 | 10.2003 | 8.4002 | 0.073416 | 0.015248 | 0.99484 | 1.708 | 1.0008 | 8.5238
Al | 0.89214 | 0.081964 | 334 | 1.0657 | 0.84685 | 130.0558 | 10 | 1300 | 14.3311 | 122.1556 | 16.4623 | 7.9002 | 10.2003 | 5.6001 | 0.041636 | 0.006032 | 1.0318 | 1.441 | 1.0037 | 8.5238
Si
P SP2/1
P SP3/1
P | 17.5632 | 0.53756 | 580 | 20.9808 | 14.5228 | 911.7349 | 20 | 18180 | 106.1656 | 904.9348 | 134.0752 | 6.8002 | 9.5003 | 4.1001 | 0.90116 | 0.14418 | 1.048 | 1.1562 | 1.0093 | 8.5238
O | 38.1496 |  |  | 45.5731 | 61.0678
Na
Ca | 7.17 | 0.14184 | 283 | 8.5652 | 4.5817 | 1415.784 | 20 | 28184 | 163.3816 | 1392.632 | 61.1522 | 23.1518 | 20.2014 | 26.1023 | 0.17956 | 0.065641 | 1.0603 | 1.037 | 0.99217 | 8.5238
K | 0.23362 | 0.048554 | 352 | 0.27908 | 0.15303 | 41.9058 | 10 | 419 | 3.837 | 32.7055 | 4.5548 | 9.2003 | 9.4003 | 9.0003 | 0.019762 | 0.002079 | 1.0803 | 1.0584 | 0.98335 | 8.5238
Mn | 8.8979 | 0.50455 | 1226 | 10.6294 | 4.1482 | 365.1394 | 10 | 3647 | 41.77 | 356.0392 | 40.124 | 9.1003 | 10.8004 | 7.4002 | 0.23713 | 0.073045 | 1.2104 | 1.0054 | 0.99811 | 8.5238
Zn | 0.43265 | 0.23565 | 2375 | 0.51684 | 0.16948 | 21.1015 | 10 | 211 | 1.1616 | 9.9011 | 1.884 | 11.2004 | 10.2003 | 12.2005 | 0.005467 | 0.003418 | 1.2617 | 1.0031 | 0.99994 | 8.5238
As | 0.026822 | 0.11265 | 1330 | 0.032041 | 0.009169 | 7.2002 | 10 | 72 | 0.11732 | 1 | 1.1613 | 6.2001 | 6.2001 | 0 | 0.000484 | 0.000156 | 1.2643 | 1.3659 | 0.99673 | 8.5238
Sr | 0.10997 | 0.1149 | 1174 | 0.13137 | 0.032145 | 2.7 | 20 | 54 | 0.15252 | 1.3 | 1.9286 | 1.4 | 1 | 1.8 | 0.001979 | 0.000799 | 1.3072 | 1.0645 | 0.99019 | 8.5238
Ba | 1e-05 | -10.679 |  | 1.2e-05 | 2e-06 | 23.6018 | 10 | 236 | -1e-06 | -6e-06 | 1 | 23.6018 | 24.802 | 22.4017 | 0 | 0 | 1.5006 | 0.96868 | 0.98239 | 8.5238
Be | 3.35 |  |  | 3.35 | 9.5204
Li
Total | 84.2565 |  |  | 100 | 100
Formula | Oxide
FeO | 6.2293
MgO | 4.2926
Al2O3 | 1.6857
SiO2
P2O5 | 40.2444
Na2O
CaO | 10.0322
K2O | 0.28142
MnO | 11.4893
ZnO | 0.53853
As2O3 | 0.035414
SrO | 0.13005
BaO | 1.1e-05
BeO | 9.2975
Li2O
Total | 84.2565
39 / 1 . X = -13482. Y = 26668. Z = 147. Comment : r130054 dark
Fe | 6.8278 | 0.46517 | 1262 | 8.2728 | 3.11 | 291.9811 | 10 | 2917 | 33.3143 | 284.9809 | 41.7106 | 7.0002 | 0 | 7.0002 | 0.65744 | 0.056543 | 1.2024 | 1.0021 | 0.9995 | 8.5543
Mg | 3.8272 | 0.18937 | 482 | 4.6371 | 4.0056 | 433.0179 | 10 | 4324 | 49.369 | 422.3174 | 40.4672 | 10.7005 | 15.8008 | 5.6001 | 0.11062 | 0.022976 | 1.0014 | 1.6631 | 1.0007 | 8.5543
Al | 0.83403 | 0.079625 | 338 | 1.0105 | 0.78631 | 122.3494 | 10 | 1223 | 13.3558 | 114.2492 | 15.1045 | 8.1002 | 8.4002 | 7.8002 | 0.038803 | 0.005621 | 1.0386 | 1.4364 | 1.0035 | 8.5543
Si
P SP2/1
P SP3/1
P | 17.9419 | 0.54636 | 584 | 21.7389 | 14.7352 | 928.9893 | 20 | 18523 | 107.7983 | 922.139 | 135.615 | 6.8502 | 10.3003 | 3.4 | 0.91502 | 0.1464 | 1.055 | 1.1543 | 1.0093 | 8.5543
O | 38.4744 |  |  | 46.6168 | 61.1694
Na
Ca | 6.9993 | 0.14033 | 280 | 8.4806 | 4.4423 | 1371.681 | 20 | 27310 | 157.7428 | 1349.379 | 61.5058 | 22.3016 | 20.8014 | 23.8019 | 0.17336 | 0.063376 | 1.0675 | 1.0388 | 0.9944 | 8.5543
K | 0.52399 | 0.064769 | 333 | 0.63488 | 0.34091 | 81.0217 | 10 | 810 | 8.5245 | 72.9214 | 10.0024 | 8.1002 | 9.0003 | 7.2002 | 0.043904 | 0.004618 | 1.0876 | 1.0596 | 0.98494 | 8.5543
Mn | 3.8368 | 0.31995 | 1072 | 4.6488 | 1.7765 | 160.2847 | 10 | 1602 | 17.9307 | 153.3846 | 23.2291 | 6.9002 | 7.0002 | 6.8002 | 0.10179 | 0.031356 | 1.2191 | 1.0057 | 0.99698 | 8.5543
Zn | 0.28486 | 0.22582 | 2413 | 0.34515 | 0.11083 | 18.0011 | 10 | 180 | 0.75992 | 6.5006 | 1.5653 | 11.5004 | 12.6005 | 10.4004 | 0.003577 | 0.002236 | 1.2714 | 1.002 | 0.99982 | 8.5543
As | 0.078655 | 0.11235 | 1259 | 0.095301 | 0.026706 | 8.8003 | 10 | 88 | 0.35072 | 3.0001 | 1.5173 | 5.8001 | 5.8001 | 0 | 0.001446 | 0.000466 | 1.2725 | 1.3313 | 0.99659 | 8.5543
Sr | 0.1396 | 0.11422 | 1092 | 0.16914 | 0.040528 | 2.85 | 20 | 57 | 0.19289 | 1.65 | 2.375 | 1.2 | 1.2 | 1.2 | 0.002503 | 0.001011 | 1.3159 | 1.0619 | 0.98982 | 8.5543
Ba | 1e-05 | -6.1e-05 |  | 1.2e-05 | 2e-06 | 20.5014 | 10 | 205 | -0.11692 | -1.0001 | 0.95349 | 21.5015 | 21.2015 | 21.8016 | -0.000197 | -9.5e-05 | 1.5112 | 0.9694 | 0.9867 | 8.5543
Be | 3.35 |  |  | 3.35 | 9.4557
Li
Total | 83.1186 |  |  | 100 | 100
Formula | Oxide
FeO | 8.784
MgO | 6.3466
Al2O3 | 1.5759
SiO2
P2O5 | 41.1123
Na2O
CaO | 9.7934
K2O | 0.6312
MnO | 4.9542
ZnO | 0.35457
As2O3 | 0.10385
SrO | 0.16509
BaO | 1.1e-05
BeO | 9.2975
Li2O
Total | 83.1186
40 / 1 . X = -13498. Y = 26622. Z = 147. Comment : r130054 dark
Fe | 5.9981 | 0.43656 | 1547 | 7.2604 | 2.7273 | 261.225 | 10 | 2610 | 29.2878 | 250.6246 | 24.643 | 10.6004 | 0 | 10.6004 | 0.57798 | 0.049709 | 1.2026 | 1.0021 | 0.99894 | 8.5573
Mg | 3.9952 | 0.19403 | 505 | 4.836 | 4.174 | 452.8758 | 10 | 4522 | 51.5438 | 441.0753 | 38.3777 | 11.8005 | 14.8007 | 8.8003 | 0.1155 | 0.023988 | 1.0015 | 1.6624 | 1.0007 | 8.5573
Al | 0.84084 | 0.079784 | 333 | 1.0178 | 0.79133 | 122.8498 | 10 | 1228 | 13.4446 | 115.0496 | 15.7495 | 7.8002 | 9.8003 | 5.8001 | 0.039061 | 0.005658 | 1.0388 | 1.4383 | 1.0035 | 8.5573
Si
P SP2/1
P SP3/1
P | 17.9542 | 0.54632 | 536 | 21.7328 | 14.7193 | 928.285 | 20 | 18509 | 107.8068 | 922.5349 | 161.4374 | 5.7501 | 7.9002 | 3.6 | 0.91509 | 0.14641 | 1.0551 | 1.1549 | 1.0093 | 8.5573
O | 38.5121 |  |  | 46.6171 | 61.1211
Na
Ca | 6.7985 | 0.13809 | 278 | 8.2293 | 4.3072 | 1331.727 | 20 | 26518 | 153.0536 | 1309.725 | 60.5286 | 22.0016 | 21.8016 | 22.2016 | 0.16821 | 0.061492 | 1.0677 | 1.0396 | 0.99455 | 8.5573
K | 0.74292 | 0.0751 | 327 | 0.89927 | 0.4825 | 111.1407 | 10 | 1111 | 12.0763 | 103.3405 | 14.2484 | 7.8002 | 7.0002 | 8.6002 | 0.062197 | 0.006542 | 1.0878 | 1.0597 | 0.98543 | 8.5573
Mn | 4.2027 | 0.33672 | 1145 | 5.0872 | 1.9425 | 175.9021 | 10 | 1758 | 19.6326 | 168.0018 | 22.2655 | 7.9002 | 8.0002 | 7.8002 | 0.11145 | 0.034332 | 1.2193 | 1.0057 | 0.99706 | 8.5573
Zn | 0.62658 | 0.23411 | 2103 | 0.75845 | 0.24336 | 23.0018 | 10 | 230 | 1.6713 | 14.3015 | 2.6438 | 8.7003 | 8.8003 | 8.6002 | 0.007866 | 0.004918 | 1.2717 | 1.0018 | 0.99988 | 8.5573
As | 0.052403 | 0.11921 | 1380 | 0.063432 | 0.017761 | 9.0003 | 10 | 90 | 0.23373 | 2.0001 | 1.2857 | 7.0002 | 7.0002 | 0 | 0.000964 | 0.00031 | 1.2727 | 1.3308 | 0.99659 | 8.5573
Sr | 0.1143 | 0.10851 | 1071 | 0.13836 | 0.033125 | 2.5 | 20 | 50 | 0.15776 | 1.35 | 2.1739 | 1.15 | 1.1 | 1.2 | 0.002047 | 0.000827 | 1.3161 | 1.0629 | 0.98984 | 8.5573
Ba | 0.00824 | 0.08969 | 1075 | 0.009974 | 0.001524 | 24.0019 | 10 | 240 | 0.070126 | 0.60009 | 1.0256 | 23.4018 | 24.2019 | 22.6017 | 0.000118 | 5.7e-05 | 1.5114 | 0.9694 | 0.98712 | 8.5573
Be | 3.35 |  |  | 3.35 | 9.439
Li
Total | 83.196 |  |  | 100 | 100
Formula | Oxide
FeO | 7.7165
MgO | 6.6252
Al2O3 | 1.5888
SiO2
P2O5 | 41.1406
Na2O
CaO | 9.5125
K2O | 0.89493
MnO | 5.4267
ZnO | 0.77992
As2O3 | 0.06919
SrO | 0.13517
BaO | 0.0092
BeO | 9.2975
Li2O
Total | 83.196
41 / 1 . X = -13490. Y = 26600. Z = 147. Comment : r130054 dark
Fe | 5.797 | 0.42333 | 1317 | 7.0524 | 2.6238 | 248.9043 | 10 | 2487 | 28.2135 | 241.3041 | 32.7497 | 7.6002 | 0 | 7.6002 | 0.55678 | 0.047885 | 1.2063 | 1.0022 | 0.99899 | 8.5528
Mg | 4.8806 | 0.21512 | 537 | 5.9375 | 5.0758 | 558.929 | 10 | 5579 | 63.7485 | 545.2283 | 40.7955 | 13.7007 | 19.6013 | 7.8002 | 0.14284 | 0.029668 | 1.0042 | 1.6361 | 1.0007 | 8.5528
Al | 0.64348 | 0.072165 | 366 | 0.78284 | 0.60284 | 97.1311 | 10 | 971 | 10.2576 | 87.7308 | 10.3328 | 9.4003 | 10.2003 | 8.6002 | 0.029801 | 0.004317 | 1.0416 | 1.4391 | 1.0034 | 8.5528
Si
P SP2/1
P SP3/1
P | 18.1572 | 0.55144 | 569 | 22.0894 | 14.8179 | 936.938 | 20 | 18681 | 108.7934 | 930.4879 | 145.2583 | 6.4502 | 8.5002 | 4.4001 | 0.92346 | 0.14775 | 1.0581 | 1.1536 | 1.0093 | 8.5528
O | 38.6572 |  |  | 47.029 | 61.0722
Na
Ca | 6.3001 | 0.13267 | 272 | 7.6645 | 3.9733 | 1227.049 | 20 | 24442 | 141.0295 | 1206.197 | 58.8472 | 20.8514 | 19.1012 | 22.6017 | 0.15499 | 0.056661 | 1.0707 | 1.0417 | 0.9954 | 8.5528
K | 1.2425 | 0.096121 | 355 | 1.5116 | 0.8033 | 181.0081 | 10 | 1809 | 20.0996 | 171.9078 | 19.8904 | 9.1003 | 7.0002 | 11.2004 | 0.10352 | 0.010889 | 1.0909 | 1.0601 | 0.98686 | 8.5528
Mn | 2.8999 | 0.27728 | 996 | 3.5279 | 1.3342 | 121.4487 | 10 | 1214 | 13.51 | 115.5485 | 20.5841 | 5.9001 | 6.2001 | 5.6001 | 0.076695 | 0.023625 | 1.2231 | 1.0058 | 0.99709 | 8.5528
Zn | 0.56255 | 0.23883 | 2259 | 0.68438 | 0.21749 | 22.8017 | 10 | 228 | 1.4967 | 12.8014 | 2.2801 | 10.0003 | 11.0004 | 9.0003 | 0.007045 | 0.004404 | 1.2758 | 1.0012 | 0.99974 | 8.5528
As | 0.10614 | 0.11229 | 1221 | 0.12913 | 0.03581 | 9.7003 | 10 | 97 | 0.4794 | 4.1002 | 1.7322 | 5.6001 | 5.6001 | 0 | 0.001977 | 0.000637 | 1.2762 | 1.3106 | 0.99655 | 8.5528
Sr | 0.10179 | 0.10492 | 1051 | 0.12383 | 0.029364 | 2.3 | 20 | 46 | 0.14031 | 1.2 | 2.0909 | 1.1 | 1.5 | 0.7 | 0.001821 | 0.000735 | 1.3197 | 1.0615 | 0.98965 | 8.5528
Ba | 0.096673 | 0.090959 | 1015 | 0.11761 | 0.017794 | 27.6025 | 10 | 276 | 0.81858 | 7.0011 | 1.3398 | 20.6014 | 21.8016 | 19.4012 | 0.001377 | 0.000665 | 1.5159 | 0.96948 | 0.98907 | 8.5528
Be | 3.35 |  |  | 3.35 | 9.3961
Li
Total | 82.795 |  |  | 100 | 100
Formula | Oxide
FeO | 7.4578
MgO | 8.0934
Al2O3 | 1.2159
SiO2
P2O5 | 41.6055
Na2O
CaO | 8.8151
K2O | 1.4968
MnO | 3.7444
ZnO | 0.70022
As2O3 | 0.14014
SrO | 0.12037
BaO | 0.10794
BeO | 9.2975
Li2O
Total | 82.795
42 / 1 . X = -13529. Y = 26578. Z = 147. Comment : r130054 dark
Fe | 7.004 | 0.4742 | 1348 | 8.4418 | 3.17 | 300.1971 | 10 | 2999 | 34.1639 | 292.1969 | 37.5237 | 8.0002 | 0 | 8.0002 | 0.6742 | 0.057985 | 1.203 | 1.0021 | 0.99925 | 8.5528
Mg | 4.1252 | 0.19686 | 481 | 4.972 | 4.2901 | 466.3165 | 10 | 4656 | 53.271 | 455.6161 | 43.5793 | 10.7004 | 13.4006 | 8.0002 | 0.11937 | 0.024792 | 1.0018 | 1.6602 | 1.0007 | 8.5528
Al | 0.7267 | 0.074677 | 327 | 0.87587 | 0.68077 | 106.7376 | 10 | 1067 | 11.6029 | 99.2374 | 14.2313 | 7.5002 | 8.6002 | 6.4001 | 0.03371 | 0.004883 | 1.0391 | 1.4401 | 1.0035 | 8.5528
Si
P SP2/1
P SP3/1
P | 18.1294 | 0.55074 | 593 | 21.8509 | 14.7946 | 937.7933 | 20 | 18698 | 108.8232 | 930.7431 | 133.0168 | 7.0502 | 9.7003 | 4.4001 | 0.92372 | 0.14779 | 1.0555 | 1.1549 | 1.0094 | 8.5528
O | 38.7236 |  |  | 46.6725 | 61.1744
Na
Ca | 6.8797 | 0.1391 | 282 | 8.2919 | 4.3386 | 1346.91 | 20 | 26819 | 154.845 | 1324.359 | 59.7255 | 22.5517 | 20.4014 | 24.702 | 0.17018 | 0.062211 | 1.068 | 1.0394 | 0.99467 | 8.5528
K | 0.62203 | 0.070904 | 368 | 0.74971 | 0.40213 | 96.3306 | 10 | 963 | 10.1055 | 86.4303 | 9.73 | 9.9003 | 11.6004 | 8.2002 | 0.052047 | 0.005475 | 1.0882 | 1.06 | 0.98542 | 8.5528
Mn | 3.274 | 0.29539 | 1057 | 3.946 | 1.5063 | 137.5624 | 10 | 1375 | 15.3005 | 130.8623 | 20.5312 | 6.7002 | 8.6002 | 4.8001 | 0.08686 | 0.026757 | 1.2198 | 1.0057 | 0.9967 | 8.5528
Zn | 0.43411 | 0.23935 | 2425 | 0.52322 | 0.16783 | 21.5015 | 10 | 215 | 1.1576 | 9.9011 | 1.8535 | 11.6005 | 12.4005 | 10.8004 | 0.005449 | 0.003406 | 1.2721 | 1.0019 | 0.99976 | 8.5528
As | 0.10477 | 0.11656 | 1278 | 0.12628 | 0.035347 | 10.0003 | 10 | 100 | 0.46771 | 4.0002 | 1.6667 | 6.0001 | 6.0001 | 0 | 0.001929 | 0.000621 | 1.2731 | 1.3291 | 0.9966 | 8.5528
Sr | 0.13133 | 0.11854 | 1176 | 0.15828 | 0.037884 | 2.95 | 20 | 59 | 0.18123 | 1.55 | 2.1072 | 1.4 | 1.7 | 1.1 | 0.002352 | 0.000949 | 1.3165 | 1.0627 | 0.98981 | 8.5528
Ba | 0.034368 | 0.086992 | 1020 | 0.041423 | 0.006326 | 23.5018 | 10 | 235 | 0.29235 | 2.5004 | 1.1191 | 21.0015 | 21.8016 | 20.2014 | 0.000492 | 0.000238 | 1.5119 | 0.96939 | 0.98727 | 8.5528
Be | 3.35 |  |  | 3.35 | 9.3957
Li
Total | 83.5393 |  |  | 100 | 100
Formula | Oxide
FeO | 9.0107
MgO | 6.8409
Al2O3 | 1.3731
SiO2
P2O5 | 41.5419
Na2O
CaO | 9.6261
K2O | 0.7493
MnO | 4.2275
ZnO | 0.54035
As2O3 | 0.13834
SrO | 0.15531
BaO | 0.038372
BeO | 9.2975
Li2O
Total | 83.5393
43 / 1 . X = -13538. Y = 26604. Z = 147. Comment : r130054 dark
Fe | 4.0588 | 0.34666 | 1356 | 4.8923 | 1.8581 | 178.6052 | 10 | 1785 | 19.9169 | 170.405 | 21.7805 | 8.2002 | 0 | 8.2002 | 0.39305 | 0.033804 | 1.1975 | 1.002 | 0.99917 | 8.5558
Mg | 2.6843 | 0.1568 | 388 | 3.2356 | 2.8236 | 300.7983 | 10 | 3005 | 34.3624 | 293.9981 | 44.2339 | 6.8002 | 9.0003 | 4.6001 | 0.076997 | 0.015992 | 0.99768 | 1.6841 | 1.0006 | 8.5558
Al | 1.405 | 0.10094 | 343 | 1.6935 | 1.3313 | 202.6354 | 10 | 2025 | 22.6905 | 194.1352 | 23.8388 | 8.5002 | 8.6002 | 8.4002 | 0.065923 | 0.00955 | 1.0348 | 1.4289 | 1.0036 | 8.5558
Si
P SP2/1
P SP3/1
P | 17.6504 | 0.53883 | 510 | 21.2752 | 14.5691 | 915.8094 | 20 | 18261 | 106.426 | 910.5593 | 174.4365 | 5.2501 | 7.0002 | 3.5 | 0.90337 | 0.14453 | 1.0511 | 1.1551 | 1.0093 | 8.5558
O | 38.3071 |  |  | 46.174 | 61.2115
Na
Ca | 7.1298 | 0.14141 | 281 | 8.594 | 4.548 | 1406.498 | 20 | 28000 | 161.7319 | 1383.746 | 61.8194 | 22.7517 | 21.5015 | 24.0019 | 0.17775 | 0.064978 | 1.0634 | 1.0376 | 0.99305 | 8.5558
K | 0.31796 | 0.053078 | 333 | 0.38326 | 0.20791 | 52.7092 | 10 | 527 | 5.2022 | 44.5089 | 6.4278 | 8.2002 | 8.6002 | 7.8002 | 0.026793 | 0.002818 | 1.0835 | 1.0588 | 0.98386 | 8.5558
Mn | 7.9532 | 0.47272 | 1172 | 9.5865 | 3.7012 | 326.6517 | 10 | 3263 | 37.2088 | 318.3515 | 39.3545 | 8.3002 | 9.2003 | 7.4002 | 0.21123 | 0.065069 | 1.2143 | 1.0056 | 0.9983 | 8.5558
Zn | 0.50644 | 0.25668 | 2592 | 0.61044 | 0.19804 | 25.0021 | 10 | 250 | 1.356 | 11.6015 | 1.8657 | 13.4006 | 14.4007 | 12.4005 | 0.006382 | 0.00399 | 1.266 | 1.0024 | 0.9999 | 8.5558
As | 0.044934 | 0.12712 | 1486 | 0.054162 | 0.015333 | 9.7003 | 10 | 97 | 0.19871 | 1.7001 | 1.2125 | 8.0002 | 8.0002 | 0 | 0.000819 | 0.000264 | 1.2679 | 1.3474 | 0.99653 | 8.5558
Sr | 0.084427 | 0.093062 | 929 | 0.10176 | 0.024635 | 1.85 | 20 | 37 | 0.11688 | 1 | 2.1765 | 0.85 | 1 | 0.7 | 0.001517 | 0.000612 | 1.311 | 1.0636 | 0.99003 | 8.5558
Ba | 0.040913 | 0.088501 | 1033 | 0.049315 | 0.007617 | 24.902 | 10 | 249 | 0.35069 | 3.0004 | 1.137 | 21.9016 | 24.802 | 19.0012 | 0.00059 | 0.000285 | 1.5053 | 0.96898 | 0.98448 | 8.5558
Be | 3.35 |  |  | 3.35 | 9.5036
Li
Total | 83.5333 |  |  | 100 | 100
Formula | Oxide
FeO | 5.2216
MgO | 4.4514
Al2O3 | 2.6548
SiO2
P2O5 | 40.4443
Na2O
CaO | 9.976
K2O | 0.38302
MnO | 10.2694
ZnO | 0.63037
As2O3 | 0.059328
SrO | 0.099843
BaO | 0.04568
BeO | 9.2975
Li2O
Total | 83.5333
44 / 1 . X = -13554. Y = 26596. Z = 147. Comment : r130054 dark
Fe | 5.4367 | 0.40614 | 1261 | 6.5575 | 2.466 | 234.0807 | 10 | 2339 | 26.5554 | 227.0805 | 33.4393 | 7.0002 | 0 | 7.0002 | 0.52406 | 0.045071 | 1.2021 | 1.002 | 0.99938 | 8.5512
Mg | 4.1409 | 0.19706 | 476 | 4.9946 | 4.3157 | 468.423 | 10 | 4677 | 53.5507 | 457.9226 | 44.61 | 10.5004 | 13.6006 | 7.4002 | 0.11999 | 0.024922 | 1.0011 | 1.659 | 1.0007 | 8.5512
Al | 0.60729 | 0.069371 | 337 | 0.73249 | 0.57015 | 91.0273 | 10 | 910 | 9.7094 | 83.0271 | 11.3781 | 8.0002 | 7.8002 | 8.2002 | 0.028209 | 0.004086 | 1.0383 | 1.4394 | 1.0035 | 8.5512
Si
P SP2/1
P SP3/1
P | 18.0739 | 0.54913 | 588 | 21.8 | 14.7814 | 937.0386 | 20 | 18683 | 108.767 | 930.0884 | 134.8224 | 6.9502 | 8.7003 | 5.2001 | 0.92324 | 0.14771 | 1.0547 | 1.153 | 1.0093 | 8.5512
O | 38.5928 |  |  | 46.5491 | 61.1006
Na
Ca | 6.6592 | 0.13653 | 279 | 8.0321 | 4.2087 | 1305.147 | 20 | 25991 | 150.0369 | 1282.995 | 58.9188 | 22.1516 | 20.8014 | 23.5018 | 0.16489 | 0.06028 | 1.0672 | 1.0397 | 0.99419 | 8.5512
K | 0.83793 | 0.078625 | 304 | 1.0107 | 0.54288 | 123.2501 | 10 | 1232 | 13.6297 | 116.55 | 18.3951 | 6.7001 | 6.6001 | 6.8002 | 0.070197 | 0.007384 | 1.0873 | 1.0594 | 0.98549 | 8.5512
Mn | 5.1958 | 0.3764 | 1182 | 6.267 | 2.3957 | 215.8537 | 10 | 2157 | 24.2601 | 207.4534 | 25.6961 | 8.4002 | 7.2002 | 9.6003 | 0.13772 | 0.042425 | 1.2188 | 1.0056 | 0.99767 | 8.5512
Zn | 0.35497 | 0.2281 | 2361 | 0.42815 | 0.13753 | 19.1012 | 10 | 191 | 0.94733 | 8.1008 | 1.7364 | 11.0004 | 11.2004 | 10.8004 | 0.004459 | 0.002788 | 1.2711 | 1.0019 | 0.99979 | 8.5512
As | 0.091559 | 0.12133 | 1358 | 0.11044 | 0.030956 | 10.3003 | 10 | 103 | 0.40932 | 3.5002 | 1.5147 | 6.8002 | 6.8002 | 0 | 0.001688 | 0.000544 | 1.2722 | 1.3282 | 0.99663 | 8.5512
Sr | 0.08032 | 0.11128 | 1193 | 0.096878 | 0.023221 | 2.4 | 20 | 48 | 0.1111 | 0.95001 | 1.6552 | 1.45 | 1.4 | 1.5 | 0.001442 | 0.000582 | 1.3155 | 1.0612 | 0.98975 | 8.5512
Ba | 0.059019 | 0.087826 | 1008 | 0.071186 | 0.010886 | 24.902 | 10 | 249 | 0.50293 | 4.3006 | 1.2088 | 20.6014 | 23.2018 | 18.0011 | 0.000846 | 0.000409 | 1.5107 | 0.96912 | 0.98654 | 8.5512
Be | 3.35 |  |  | 3.35 | 9.4161
Li
Total | 83.4803 |  |  | 100 | 100
Formula | Oxide
FeO | 6.9942
MgO | 6.8668
Al2O3 | 1.1475
SiO2
P2O5 | 41.4147
Na2O
CaO | 9.3176
K2O | 1.0094
MnO | 6.709
ZnO | 0.44184
As2O3 | 0.12089
SrO | 0.094987
BaO | 0.065895
BeO | 9.2975
Li2O
Total | 83.4802
45 / 1 . X = -13571. Y = 26604. Z = 147. Comment : r130054 dark
Fe | 6.9333 | 0.47257 | 1452 | 8.4218 | 3.1594 | 300.1971 | 10 | 2999 | 33.8195 | 290.7968 | 31.9349 | 9.4003 | 0 | 9.4003 | 0.66741 | 0.0574 | 1.2031 | 1.0021 | 0.99904 | 8.5985
Mg | 3.8602 | 0.18945 | 459 | 4.689 | 4.0419 | 437.7314 | 10 | 4371 | 49.7681 | 427.9311 | 44.665 | 9.8003 | 11.4004 | 8.2002 | 0.11152 | 0.023162 | 1.0019 | 1.663 | 1.0007 | 8.5985
Al | 0.897 | 0.082258 | 343 | 1.0896 | 0.84605 | 131.7573 | 10 | 1317 | 14.3463 | 123.357 | 15.685 | 8.4002 | 8.4002 | 8.4002 | 0.041681 | 0.006038 | 1.0392 | 1.4373 | 1.0035 | 8.5985
Si
P SP2/1
P SP3/1
P | 17.9975 | 0.54667 | 531 | 21.8614 | 14.7873 | 934.2213 | 20 | 18627 | 107.9864 | 928.5212 | 163.8947 | 5.7001 | 8.4002 | 3 | 0.91662 | 0.14665 | 1.0556 | 1.155 | 1.0094 | 8.5985
O | 38.4877 |  |  | 46.7505 | 61.2173
Na
Ca | 6.9072 | 0.1389 | 267 | 8.39 | 4.3857 | 1357.101 | 20 | 27021 | 155.4572 | 1336.699 | 66.52 | 20.4014 | 18.7011 | 22.1016 | 0.17085 | 0.062457 | 1.0681 | 1.0392 | 0.99473 | 8.5985
K | 0.56282 | 0.066733 | 336 | 0.68365 | 0.36634 | 86.9249 | 10 | 869 | 9.144 | 78.6247 | 10.4726 | 8.3002 | 8.6002 | 8.0002 | 0.047095 | 0.004954 | 1.0882 | 1.06 | 0.9853 | 8.5985
Mn | 3.1319 | 0.2867 | 988 | 3.8043 | 1.4508 | 131.7573 | 10 | 1317 | 14.6371 | 125.8571 | 22.3313 | 5.9001 | 6.2001 | 5.6001 | 0.083094 | 0.025596 | 1.2198 | 1.0058 | 0.99658 | 8.5985
Zn | 0.56273 | 0.23084 | 2141 | 0.68354 | 0.21904 | 22.0016 | 10 | 220 | 1.5004 | 12.9013 | 2.4177 | 9.1003 | 10.0003 | 8.2002 | 0.007062 | 0.004415 | 1.2722 | 1.0018 | 0.99981 | 8.5985
As | 0.080898 | 0.11847 | 1335 | 0.098266 | 0.027479 | 9.7003 | 10 | 97 | 0.36055 | 3.1002 | 1.4697 | 6.6001 | 6.6001 | 0 | 0.001487 | 0.000479 | 1.2732 | 1.3313 | 0.99656 | 8.5985
Sr | 0.1096 | 0.10117 | 976 | 0.13312 | 0.031832 | 2.25 | 20 | 45 | 0.15119 | 1.3 | 2.3684 | 0.95 | 0.7 | 1.2 | 0.001962 | 0.000792 | 1.3166 | 1.063 | 0.98981 | 8.5985
Ba | 0.036932 | 0.087524 | 1024 | 0.044861 | 0.006844 | 24.1019 | 10 | 241 | 0.31405 | 2.7004 | 1.1262 | 21.4015 | 23.4018 | 19.4012 | 0.000528 | 0.000255 | 1.512 | 0.96947 | 0.98743 | 8.5985
Be | 3.35 |  |  | 3.35 | 9.4599
Li
Total | 82.9178 |  |  | 100 | 100
Formula | Oxide
FeO | 8.9197
MgO | 6.4014
Al2O3 | 1.6949
SiO2
P2O5 | 41.2397
Na2O
CaO | 9.6645
K2O | 0.67798
MnO | 4.0441
ZnO | 0.70044
As2O3 | 0.10681
SrO | 0.12961
BaO | 0.041235
BeO | 9.2975
Li2O
Total | 82.9178
46 / 1 . X = -13631. Y = 26614. Z = 147. Comment : r130054 dark
Fe | 5.0664 | 0.39396 | 1451 | 6.1869 | 2.3494 | 221.9625 | 10 | 2218 | 24.8486 | 212.5622 | 23.6123 | 9.4003 | 0 | 9.4003 | 0.49037 | 0.042174 | 1.1975 | 1.002 | 0.99916 | 8.5543
Mg | 3.3501 | 0.17787 | 496 | 4.0909 | 3.5695 | 376.8681 | 10 | 3764 | 42.7583 | 365.7677 | 33.9508 | 11.1004 | 12.6005 | 9.6003 | 0.09581 | 0.019899 | 0.99767 | 1.6873 | 1.0008 | 8.5543
Al | 0.65741 | 0.071089 | 317 | 0.8028 | 0.63099 | 97.1311 | 10 | 971 | 10.5246 | 90.0309 | 13.6801 | 7.1002 | 10.0003 | 4.2001 | 0.030577 | 0.004429 | 1.0348 | 1.4421 | 1.0036 | 8.5543
Si
P SP2/1
P SP3/1
P | 17.3945 | 0.53341 | 527 | 21.2414 | 14.5435 | 901.9265 | 20 | 17985 | 104.7808 | 896.3264 | 161.0549 | 5.6001 | 7.7002 | 3.5 | 0.88941 | 0.1423 | 1.051 | 1.1557 | 1.0093 | 8.5543
O | 37.6767 |  |  | 46.0091 | 60.9825
Na
Ca | 6.9391 | 0.13937 | 283 | 8.4737 | 4.4836 | 1368.25 | 20 | 27242 | 157.2599 | 1345.249 | 59.4846 | 23.0018 | 21.5015 | 24.502 | 0.17283 | 0.063182 | 1.0634 | 1.0383 | 0.99323 | 8.5543
K | 0.50052 | 0.062845 | 317 | 0.61121 | 0.33152 | 77.4198 | 10 | 774 | 8.1853 | 70.0196 | 10.4619 | 7.4002 | 6.8002 | 8.0002 | 0.042157 | 0.004434 | 1.0835 | 1.0589 | 0.9842 | 8.5543
Mn | 6.8223 | 0.43195 | 1039 | 8.3311 | 3.216 | 279.758 | 10 | 2795 | 31.9439 | 273.2579 | 43.0388 | 6.5001 | 7.6002 | 5.4001 | 0.18134 | 0.055862 | 1.2142 | 1.0056 | 0.99778 | 8.5543
Zn | 0.51967 | 0.23982 | 2331 | 0.6346 | 0.20584 | 22.7017 | 10 | 227 | 1.3913 | 11.9013 | 2.1019 | 10.8004 | 10.4004 | 11.2004 | 0.006548 | 0.004094 | 1.2659 | 1.0025 | 1 | 8.5543
As | 1e-05 | -0.00015 |  | 1.2e-05 | 3e-06 | 7.3002 | 10 | 73 | -0.035072 | -0.30001 | 0.96052 | 7.6002 | 7.6002 | 0 | -0.000145 | -4.7e-05 | 1.2678 | 1.3499 | 0.99672 | 8.5543
Sr | 0.18145 | 0.11534 | 1001 | 0.22158 | 0.05363 | 3.15 | 20 | 63 | 0.25134 | 2.15 | 3.15 | 1 | 1.3 | 0.7 | 0.003261 | 0.001317 | 1.311 | 1.0629 | 0.99005 | 8.5543
Ba | 0.038203 | 0.087399 | 1021 | 0.046652 | 0.007204 | 24.2019 | 10 | 242 | 0.32737 | 2.8004 | 1.1309 | 21.4015 | 22.0016 | 20.8014 | 0.000551 | 0.000266 | 1.5052 | 0.96916 | 0.98463 | 8.5543
Be | 3.35 |  |  | 3.35 | 9.6264
Li
Total | 82.4963 |  |  | 100 | 100
Formula | Oxide
FeO | 6.5179
MgO | 5.5554
Al2O3 | 1.2422
SiO2
P2O5 | 39.8579
Na2O
CaO | 9.7092
K2O | 0.60293
MnO | 8.8092
ZnO | 0.64685
As2O3 | 1.3e-05
SrO | 0.21459
BaO | 0.042654
BeO | 9.2975
Li2O
Total | 82.4963
47 / 1 . X = -13386. Y = 26643. Z = 147. Comment : r130054 light
Fe | 0.72023 | 0.16655 | 1319 | 0.84588 | 0.33526 | 38.7049 | 10 | 387 | 3.5913 | 30.7047 | 4.838 | 8.0002 | 0 | 8.0002 | 0.070873 | 0.006095 | 1.1805 | 1.0014 | 0.99934 | 8.5497
Mg | 1.4364 | 0.11782 | 425 | 1.6871 | 1.5364 | 159.4839 | 10 | 1594 | 17.7648 | 151.8837 | 20.9842 | 7.6002 | 8.6002 | 6.6001 | 0.039806 | 0.008268 | 0.98494 | 1.767 | 1.0012 | 8.5497
Al | 0.39975 | 0.059361 | 360 | 0.46949 | 0.38515 | 64.0135 | 10 | 640 | 6.4111 | 54.8132 | 6.9578 | 9.2003 | 10.8004 | 7.6002 | 0.018626 | 0.002698 | 1.0215 | 1.4578 | 1.0041 | 8.5497
Si
P SP2/1
P SP3/1
P | 16.7986 | 0.5186 | 561 | 19.7294 | 14.0992 | 883.0156 | 20 | 17609 | 102.52 | 876.5154 | 135.8454 | 6.5002 | 8.4002 | 4.6001 | 0.87022 | 0.13923 | 1.0375 | 1.1586 | 1.0091 | 8.5497
O | 37.3389 |  |  | 43.8535 | 60.6679
Na
Ca | 7.104 | 0.13999 | 285 | 8.3434 | 4.6078 | 1431.531 | 20 | 28496 | 164.5881 | 1407.179 | 58.785 | 24.352 | 22.3016 | 26.4023 | 0.18089 | 0.066126 | 1.0492 | 1.0349 | 0.98845 | 8.5497
K | 0.05124 | 0.032966 | 335 | 0.06018 | 0.03407 | 15.9008 | 10 | 159 | 0.8539 | 7.3006 | 1.8489 | 8.6002 | 8.6002 | 8.6002 | 0.004398 | 0.000463 | 1.0691 | 1.0563 | 0.98128 | 8.5497
Mn | 17.8631 | 0.76633 | 1279 | 20.9797 | 8.4528 | 731.7628 | 10 | 7300 | 84.4079 | 721.6625 | 72.4493 | 10.1003 | 10.6004 | 9.6003 | 0.47918 | 0.14761 | 1.1972 | 1.0048 | 0.99989 | 8.5497
Zn | 0.44854 | 0.23435 | 2344 | 0.5268 | 0.17835 | 21.6015 | 10 | 216 | 1.2165 | 10.4011 | 1.9286 | 11.2004 | 12.6005 | 9.8003 | 0.005726 | 0.00358 | 1.2469 | 1.0048 | 0.99988 | 8.5497
As | 0.065674 | 0.11014 | 1245 | 0.077132 | 0.022788 | 7.6002 | 10 | 76 | 0.28072 | 2.4001 | 1.4615 | 5.2001 | 5.2001 | 0 | 0.001158 | 0.000373 | 1.2517 | 1.4112 | 0.99708 | 8.5497
Sr | 0.041911 | 0.092393 | 1039 | 0.049223 | 0.012435 | 1.6 | 20 | 32 | 0.058482 | 0.5 | 1.4545 | 1.1 | 1.4 | 0.8 | 0.000759 | 0.000306 | 1.2941 | 1.0682 | 0.99076 | 8.5497
Ba | 0.023964 | 0.092629 | 1098 | 0.028145 | 0.004536 | 27.8026 | 10 | 278 | 0.21057 | 1.8003 | 1.0692 | 26.0022 | 26.8024 | 25.2021 | 0.000354 | 0.000171 | 1.4847 | 0.9673 | 0.97538 | 8.5497
Be | 3.35 |  |  | 3.35 | 9.6634
Li
Total | 85.6423 |  |  | 100 | 100
Formula | Oxide
FeO | 0.92657
MgO | 2.382
Al2O3 | 0.75532
SiO2
P2O5 | 38.4924
Na2O
CaO | 9.9399
K2O | 0.061725
MnO | 23.0655
ZnO | 0.55831
As2O3 | 0.086712
SrO | 0.049564
BaO | 0.026756
BeO | 9.2975
Li2O
Total | 85.6423
48 / 1 . X = -13412. Y = 26621. Z = 147. Comment : r130054 light
Fe | 1.8083 | 0.23107 | 1272 | 2.1454 | 0.84716 | 84.3235 | 10 | 843 | 9.0036 | 76.9233 | 11.3948 | 7.4002 | 0 | 7.4002 | 0.17768 | 0.015281 | 1.1818 | 1.0015 | 0.99931 | 8.5436
Mg | 1.6705 | 0.1272 | 451 | 1.9818 | 1.7982 | 185.3133 | 10 | 1852 | 20.6837 | 176.713 | 21.5474 | 8.6002 | 9.0003 | 8.2002 | 0.046347 | 0.009626 | 0.98596 | 1.7626 | 1.0012 | 8.5436
Al | 0.3331 | 0.056319 | 376 | 0.39518 | 0.32299 | 55.5102 | 10 | 555 | 5.3268 | 45.5098 | 5.5508 | 10.0003 | 9.8003 | 10.2003 | 0.015476 | 0.002242 | 1.0226 | 1.4606 | 1.0041 | 8.5436
Si
P SP2/1
P SP3/1
P | 16.6747 | 0.51628 | 569 | 19.7826 | 14.0847 | 874.2651 | 20 | 17435 | 101.5514 | 867.6149 | 131.4654 | 6.6502 | 8.2002 | 5.1001 | 0.86199 | 0.13791 | 1.0386 | 1.1593 | 1.0091 | 8.5436
O | 37.0849 |  |  | 43.997 | 60.6406
Na
Ca | 7.057 | 0.1394 | 268 | 8.3723 | 4.6066 | 1415.632 | 20 | 28181 | 163.1784 | 1394.131 | 65.8387 | 21.5015 | 19.8013 | 23.2018 | 0.17934 | 0.065559 | 1.0504 | 1.0352 | 0.98895 | 8.5436
K | 0.087946 | 0.0359 | 328 | 0.10434 | 0.058849 | 20.7014 | 10 | 207 | 1.4632 | 12.5012 | 2.5245 | 8.2002 | 7.4002 | 9.0003 | 0.007536 | 0.000793 | 1.0703 | 1.0566 | 0.98157 | 8.5436
Mn | 16.1261 | 0.72089 | 1472 | 19.1319 | 7.6797 | 664.1525 | 10 | 6627 | 76.1684 | 650.7519 | 49.5614 | 13.4006 | 13.2006 | 13.6006 | 0.4324 | 0.1332 | 1.1985 | 1.0049 | 0.99947 | 8.5436
Zn | 0.44496 | 0.24005 | 2429 | 0.5279 | 0.17806 | 22.3016 | 10 | 223 | 1.2057 | 10.3012 | 1.8584 | 12.0005 | 12.0005 | 12.0005 | 0.005675 | 0.003548 | 1.2484 | 1.0047 | 0.99977 | 8.5436
As | 0.1258 | 0.11834 | 1268 | 0.14925 | 0.043931 | 10.0003 | 10 | 100 | 0.53844 | 4.6002 | 1.8519 | 5.4001 | 5.4001 | 0 | 0.00222 | 0.000715 | 1.253 | 1.4078 | 0.99709 | 8.5436
Sr | 0.037817 | 0.093487 | 1063 | 0.044866 | 0.011292 | 1.6 | 20 | 32 | 0.052671 | 0.45 | 1.3913 | 1.15 | 1.5 | 0.8 | 0.000683 | 0.000276 | 1.2955 | 1.0691 | 0.99077 | 8.5436
Ba | 0.014686 | 0.090709 | 1082 | 0.017423 | 0.002798 | 26.2023 | 10 | 262 | 0.12876 | 1.1001 | 1.0438 | 25.1022 | 29.6029 | 20.6014 | 0.000217 | 0.000105 | 1.4863 | 0.9675 | 0.97621 | 8.5436
Be | 3.35 |  |  | 3.35 | 9.7252
Li
Total | 84.8158 |  |  | 100 | 100
Formula | Oxide
FeO | 2.3264
MgO | 2.7701
Al2O3 | 0.62939
SiO2
P2O5 | 38.2085
Na2O
CaO | 9.8741
K2O | 0.10594
MnO | 20.8226
ZnO | 0.55386
As2O3 | 0.1661
SrO | 0.044723
BaO | 0.016397
BeO | 9.2975
Li2O
Total | 84.8158
49 / 1 . X = -13455. Y = 26639. Z = 147. Comment : r130054 light
Fe | 3.487 | 0.31867 | 1330 | 4.127 | 1.6157 | 155.3796 | 10 | 1553 | 17.2997 | 147.3794 | 19.4219 | 8.0002 | 0 | 8.0002 | 0.3414 | 0.029362 | 1.1855 | 1.0017 | 0.99896 | 8.5192
Mg | 1.7607 | 0.13035 | 453 | 2.0839 | 1.8745 | 195.3258 | 10 | 1952 | 21.9065 | 186.6255 | 22.4505 | 8.7003 | 11.2004 | 6.2001 | 0.049087 | 0.010195 | 0.98876 | 1.7492 | 1.001 | 8.5192
Al | 0.55168 | 0.06682 | 342 | 0.65296 | 0.5291 | 83.523 | 10 | 835 | 8.8415 | 75.3228 | 10.1855 | 8.2002 | 8.4002 | 8.0002 | 0.025687 | 0.003721 | 1.0255 | 1.4534 | 1.0039 | 8.5192
Si
P SP2/1
P SP3/1
P | 17.2786 | 0.53047 | 559 | 20.4504 | 14.4353 | 900.317 | 20 | 17953 | 104.9355 | 893.9668 | 141.7792 | 6.3501 | 7.3002 | 5.4001 | 0.89072 | 0.14251 | 1.0415 | 1.1589 | 1.0092 | 8.5192
O | 37.6697 |  |  | 44.5846 | 60.9234
Na
Ca | 6.945 | 0.13876 | 275 | 8.2199 | 4.4839 | 1382.226 | 20 | 27519 | 159.6364 | 1359.975 | 62.118 | 22.2516 | 21.9016 | 22.6017 | 0.17544 | 0.064136 | 1.0534 | 1.0368 | 0.99035 | 8.5192
K | 0.25474 | 0.049543 | 346 | 0.3015 | 0.16859 | 44.9066 | 10 | 449 | 4.2148 | 35.9064 | 4.9895 | 9.0003 | 9.0003 | 9.0003 | 0.021707 | 0.002283 | 1.0734 | 1.058 | 0.98277 | 8.5192
Mn | 12.7387 | 0.62312 | 1352 | 15.0771 | 6.0002 | 523.3021 | 10 | 5224 | 60.1115 | 512.1017 | 46.7217 | 11.2004 | 12.2005 | 10.2003 | 0.34125 | 0.10512 | 1.2022 | 1.0052 | 0.99857 | 8.5192
Zn | 0.69082 | 0.25382 | 2340 | 0.81764 | 0.27342 | 26.9024 | 10 | 269 | 1.8666 | 15.902 | 2.4456 | 11.0004 | 9.6003 | 12.4005 | 0.008786 | 0.005493 | 1.2525 | 1.0041 | 0.99985 | 8.5192
As | 0.079167 | 0.12175 | 1375 | 0.0937 | 0.027343 | 9.3003 | 10 | 93 | 0.34042 | 2.9002 | 1.4531 | 6.4001 | 6.4001 | 0 | 0.001404 | 0.000452 | 1.2565 | 1.3976 | 0.99694 | 8.5192
Sr | 0.10548 | 0.11107 | 1131 | 0.12484 | 0.031151 | 2.55 | 20 | 51 | 0.14673 | 1.25 | 1.9615 | 1.3 | 1.4 | 1.2 | 0.001904 | 0.000769 | 1.2992 | 1.0676 | 0.99049 | 8.5192
Ba | 0.098371 | 0.092803 | 1039 | 0.11643 | 0.018536 | 30.003 | 10 | 300 | 0.85704 | 7.3013 | 1.3216 | 22.7017 | 23.6018 | 21.8016 | 0.001442 | 0.000696 | 1.4907 | 0.96805 | 0.97893 | 8.5192
Be | 3.35 |  |  | 3.35 | 9.6189
Li
Total | 85.0098 |  |  | 100 | 100
Formula | Oxide
FeO | 4.4859
MgO | 2.9197
Al2O3 | 1.0424
SiO2
P2O5 | 39.5923
Na2O
CaO | 9.7174
K2O | 0.30686
MnO | 16.4487
ZnO | 0.85988
As2O3 | 0.10453
SrO | 0.12474
BaO | 0.10983
BeO | 9.2975
Li2O
Total | 85.0098
50 / 1 . X = -13483. Y = 26576. Z = 147. Comment : r130054 light
Fe | 1.7072 | 0.22979 | 1401 | 1.9845 | 0.78515 | 82.6225 | 10 | 826 | 8.5012 | 73.4222 | 8.9804 | 9.2003 | 0 | 9.2003 | 0.16777 | 0.014429 | 1.1818 | 1.0014 | 0.99933 | 8.6367
Mg | 1.576 | 0.12339 | 461 | 1.8319 | 1.6654 | 177.8043 | 10 | 1777 | 19.5218 | 168.604 | 19.3259 | 9.2003 | 11.2004 | 7.2002 | 0.043743 | 0.009085 | 0.98594 | 1.7624 | 1.0011 | 8.6367
Al | 0.34757 | 0.056524 | 368 | 0.40401 | 0.33085 | 57.9111 | 10 | 579 | 5.5705 | 48.1108 | 5.9091 | 9.8003 | 10.0003 | 9.6003 | 0.016184 | 0.002344 | 1.0226 | 1.4575 | 1.004 | 8.6367
Si
P SP2/1
P SP3/1
P | 17.2036 | 0.52648 | 588 | 19.9976 | 14.2657 | 913.6464 | 20 | 18218 | 104.9413 | 906.3463 | 125.1538 | 7.3002 | 9.4003 | 5.2001 | 0.89077 | 0.14252 | 1.0385 | 1.1582 | 1.0091 | 8.6367
O | 37.8609 |  |  | 44.0097 | 60.7769
Na
Ca | 7.1425 | 0.13973 | 269 | 8.3025 | 4.5771 | 1448.592 | 20 | 28834 | 165.1603 | 1426.44 | 65.3944 | 22.1516 | 22.1016 | 22.2016 | 0.18152 | 0.066356 | 1.0503 | 1.0354 | 0.98893 | 8.6367
K | 0.07728 | 0.037083 | 361 | 0.089831 | 0.050766 | 21.3015 | 10 | 213 | 1.2853 | 11.1011 | 2.0883 | 10.2004 | 12.0005 | 8.4002 | 0.00662 | 0.000696 | 1.0702 | 1.0568 | 0.98168 | 8.6367
Mn | 16.6311 | 0.72964 | 1284 | 19.332 | 7.7752 | 689.2642 | 10 | 6877 | 78.6022 | 678.8638 | 66.2731 | 10.4004 | 12.2005 | 8.6002 | 0.44622 | 0.13745 | 1.1985 | 1.0048 | 0.99953 | 8.6367
Zn | 0.45301 | 0.2426 | 2462 | 0.52658 | 0.17796 | 23.2018 | 10 | 232 | 1.2275 | 10.6012 | 1.8413 | 12.6005 | 10.6004 | 14.6007 | 0.005777 | 0.003612 | 1.2484 | 1.0047 | 0.99984 | 8.6367
As | 0.089258 | 0.10612 | 1159 | 0.10375 | 0.030599 | 7.9002 | 10 | 79 | 0.38211 | 3.3001 | 1.7174 | 4.6001 | 4.6001 | 0 | 0.001576 | 0.000508 | 1.253 | 1.4077 | 0.99705 | 8.6367
Sr | 0.058102 | 0.088037 | 937 | 0.067538 | 0.017031 | 1.6 | 20 | 32 | 0.08105 | 0.7 | 1.7778 | 0.9 | 1.3 | 0.5 | 0.001052 | 0.000425 | 1.2955 | 1.0675 | 0.99064 | 8.6367
Ba | 1e-05 | -3.7e-05 |  | 1.2e-05 | 2e-06 | 23.5018 | 10 | 235 | -0.20845 | -1.8003 | 0.92885 | 25.3022 | 29.0028 | 21.6015 | -0.000351 | -0.000169 | 1.4863 | 0.96746 | 0.97613 | 8.6367
Be | 3.35 |  |  | 3.35 | 9.5473
Li
Total | 86.4966 |  |  | 100 | 100
Formula | Oxide
FeO | 2.1963
MgO | 2.6135
Al2O3 | 0.65672
SiO2
P2O5 | 39.4206
Na2O
CaO | 9.9939
K2O | 0.093093
MnO | 21.4746
ZnO | 0.56387
As2O3 | 0.11785
SrO | 0.068711
BaO | 1.1e-05
BeO | 9.2975
Li2O
Total | 86.4966
51 / 1 . X = -13529. Y = 26556. Z = 147. Comment : r130054 light
Fe | 1.6098 | 0.22819 | 1465 | 1.896 | 0.74958 | 78.1201 | 10 | 781 | 8.0195 | 68.3198 | 7.9712 | 9.8003 | 0 | 9.8003 | 0.15826 | 0.013611 | 1.1816 | 1.0014 | 0.99903 | 8.5192
Mg | 1.7508 | 0.12981 | 429 | 2.0621 | 1.8732 | 192.1217 | 10 | 1920 | 21.6477 | 184.4215 | 24.9502 | 7.7002 | 10.2003 | 5.2001 | 0.048507 | 0.010075 | 0.98581 | 1.7653 | 1.0012 | 8.5192
Al | 0.41573 | 0.059293 | 332 | 0.48965 | 0.40067 | 64.3136 | 10 | 643 | 6.6454 | 56.6134 | 8.3522 | 7.7002 | 6.4001 | 9.0003 | 0.019307 | 0.002797 | 1.0224 | 1.4613 | 1.0041 | 8.5192
Si
P SP2/1
P SP3/1
P | 16.7031 | 0.51757 | 581 | 19.6731 | 14.0233 | 872.5552 | 20 | 17401 | 101.6122 | 865.655 | 126.4539 | 6.9002 | 9.7003 | 4.1001 | 0.86251 | 0.138 | 1.0384 | 1.161 | 1.0092 | 8.5192
O | 37.2904 |  |  | 43.9211 | 60.6073
Na
Ca | 7.0856 | 0.14015 | 288 | 8.3455 | 4.5972 | 1420.427 | 20 | 28276 | 163.8446 | 1395.825 | 57.7362 | 24.602 | 21.7016 | 27.5025 | 0.18007 | 0.065827 | 1.0502 | 1.0353 | 0.98901 | 8.5192
K | 0.073392 | 0.034541 | 327 | 0.086441 | 0.048813 | 18.5011 | 10 | 185 | 1.2209 | 10.4009 | 2.284 | 8.1002 | 8.6002 | 7.6002 | 0.006288 | 0.000661 | 1.0701 | 1.0568 | 0.98166 | 8.5192
Mn | 16.3187 | 0.7256 | 1380 | 19.2203 | 7.7243 | 668.6722 | 10 | 6672 | 77.1166 | 656.9718 | 57.1492 | 11.7005 | 13.2006 | 10.2003 | 0.43778 | 0.13486 | 1.1983 | 1.0049 | 0.99937 | 8.5192
Zn | 0.66721 | 0.25542 | 2396 | 0.78584 | 0.26538 | 27.0024 | 10 | 270 | 1.8079 | 15.402 | 2.3277 | 11.6004 | 11.4004 | 11.8005 | 0.008509 | 0.00532 | 1.2482 | 1.0046 | 0.99996 | 8.5192
As | 0.021969 | 0.1233 | 1466 | 0.025875 | 0.007625 | 8.0002 | 10 | 80 | 0.09391 | 0.80004 | 1.1111 | 7.2002 | 7.2002 | 0 | 0.000387 | 0.000125 | 1.2528 | 1.41 | 0.99708 | 8.5192
Sr | 0.12231 | 0.1051 | 1000 | 0.14406 | 0.0363 | 2.45 | 20 | 49 | 0.17021 | 1.45 | 2.45 | 1 | 0.9 | 1.1 | 0.002209 | 0.000892 | 1.2953 | 1.07 | 0.99087 | 8.5192
Ba | 1e-05 | -0.000132 |  | 1.2e-05 | 2e-06 | 23.8019 | 10 | 238 | -0.058708 | -0.50015 | 0.97942 | 24.302 | 28.8027 | 19.8013 | -9.9e-05 | -4.8e-05 | 1.486 | 0.96752 | 0.97631 | 8.5192
Be | 3.35 |  |  | 3.35 | 9.6663
Li
Total | 85.4091 |  |  | 100 | 100
Formula | Oxide
FeO | 2.071
MgO | 2.9034
Al2O3 | 0.78552
SiO2
P2O5 | 38.2737
Na2O
CaO | 9.9142
K2O | 0.088408
MnO | 21.0713
ZnO | 0.83048
As2O3 | 0.029006
SrO | 0.14464
BaO | 1.1e-05
BeO | 9.2975
Li2O
Total | 85.4091
52 / 1 . X = -13568. Y = 26556. Z = 147. Comment : r130054 light
Fe | 2.4531 | 0.26754 | 1314 | 2.9134 | 1.1392 | 111.441 | 10 | 1114 | 12.1655 | 103.6408 | 14.2869 | 7.8002 | 0 | 7.8002 | 0.24008 | 0.020648 | 1.1858 | 1.0017 | 0.99946 | 8.5192
Mg | 1.8036 | 0.13208 | 471 | 2.1421 | 1.9247 | 201.4338 | 10 | 2013 | 22.5295 | 191.9335 | 21.2029 | 9.5003 | 11.4004 | 7.6002 | 0.050483 | 0.010485 | 0.98892 | 1.742 | 1.001 | 8.5192
Al | 0.73461 | 0.075855 | 356 | 0.87248 | 0.70615 | 109.6397 | 10 | 1096 | 11.8132 | 100.6394 | 12.1818 | 9.0003 | 10.2003 | 7.8002 | 0.034321 | 0.004972 | 1.0257 | 1.448 | 1.0039 | 8.5192
Si
P SP2/1
P SP3/1
P | 16.9935 | 0.52367 | 509 | 20.1827 | 14.2296 | 885.0273 | 20 | 17649 | 103.2699 | 879.7772 | 168.5732 | 5.2501 | 7.4002 | 3.1 | 0.87658 | 0.14025 | 1.0417 | 1.158 | 1.0092 | 8.5192
O | 37.5267 |  |  | 44.5694 | 60.8311
Na
Ca | 7.1631 | 0.14121 | 282 | 8.5074 | 4.6353 | 1427.897 | 20 | 28424 | 164.8506 | 1404.395 | 60.7568 | 23.5018 | 21.7016 | 25.3021 | 0.18118 | 0.066231 | 1.0537 | 1.0357 | 0.98997 | 8.5192
K | 0.10628 | 0.03733 | 324 | 0.12622 | 0.0705 | 22.9017 | 10 | 229 | 1.7609 | 15.0015 | 2.8989 | 7.9002 | 7.2002 | 8.6002 | 0.009069 | 0.000954 | 1.0736 | 1.0572 | 0.98202 | 8.5192
Mn | 14.0423 | 0.66229 | 1413 | 16.6776 | 6.6293 | 575.792 | 10 | 5747 | 66.1555 | 563.5915 | 47.1941 | 12.2005 | 14.0007 | 10.4004 | 0.37556 | 0.11569 | 1.2025 | 1.0051 | 0.9993 | 8.5192
Zn | 0.3651 | 0.24115 | 2533 | 0.43362 | 0.14483 | 21.3015 | 10 | 213 | 0.98612 | 8.4009 | 1.6512 | 12.9006 | 10.8004 | 15.0007 | 0.004641 | 0.002902 | 1.2528 | 1.0042 | 1 | 8.5192
As | 1e-05 | -9e-05 |  | 1.2e-05 | 3e-06 | 7.1002 | 10 | 71 | -0.058694 | -0.50002 | 0.93421 | 7.6002 | 7.6002 | 0 | -0.000242 | -7.8e-05 | 1.2567 | 1.392 | 0.99691 | 8.5192
Sr | 0.11803 | 0.091198 | 793 | 0.14019 | 0.034939 | 2 | 20 | 40 | 0.16434 | 1.4 | 3.3333 | 0.6 | 0.7 | 0.5 | 0.002132 | 0.000861 | 1.2994 | 1.0664 | 0.99055 | 8.5192
Ba | 0.071388 | 0.089716 | 1022 | 0.084786 | 0.013482 | 27.3025 | 10 | 273 | 0.62223 | 5.3009 | 1.2409 | 22.0016 | 22.4017 | 21.6015 | 0.001047 | 0.000506 | 1.4911 | 0.96796 | 0.9784 | 8.5192
Be | 3.35 |  |  | 3.35 | 9.6409
Li
Total | 84.7276 |  |  | 100 | 100
Formula | Oxide
FeO | 3.1558
MgO | 2.991
Al2O3 | 1.388
SiO2
P2O5 | 38.939
Na2O
CaO | 10.0226
K2O | 0.12802
MnO | 18.1319
ZnO | 0.45445
As2O3 | 1.3e-05
SrO | 0.13959
BaO | 0.079705
BeO | 9.2975
Li2O
Total | 84.7276
53 / 1 . X = -13748. Y = 26474. Z = 147. Comment : r130054 light
Fe | 4.4576 | 0.35926 | 1173 | 5.3471 | 2.0937 | 194.7251 | 10 | 1946 | 22.1294 | 188.5249 | 31.4066 | 6.2001 | 0 | 6.2001 | 0.43671 | 0.037559 | 1.1851 | 1.002 | 0.99796 | 8.5192
Mg | 1.4956 | 0.12036 | 424 | 1.7941 | 1.6141 | 164.7896 | 10 | 1647 | 18.4629 | 157.2894 | 21.9714 | 7.5002 | 8.6002 | 6.4001 | 0.041371 | 0.008593 | 0.98856 | 1.7636 | 1.001 | 8.5192
Al | 0.635 | 0.070884 | 338 | 0.76172 | 0.61734 | 94.4294 | 10 | 944 | 10.1452 | 86.4292 | 11.8034 | 8.0002 | 7.6002 | 8.4002 | 0.029475 | 0.00427 | 1.0253 | 1.458 | 1.0039 | 8.5192
Si
P SP2/1
P SP3/1
P | 17.0338 | 0.52528 | 540 | 20.4331 | 14.4256 | 884.7758 | 20 | 17644 | 103.1641 | 878.8757 | 149.9589 | 5.9001 | 7.4002 | 4.4001 | 0.87568 | 0.1401 | 1.0413 | 1.1616 | 1.0092 | 8.5192
O | 37.1658 |  |  | 44.5826 | 60.9315
Na
Ca | 6.9632 | 0.1391 | 281 | 8.3528 | 4.5572 | 1385.254 | 20 | 27579 | 159.892 | 1362.152 | 59.9631 | 23.1018 | 20.4014 | 25.8022 | 0.17572 | 0.064239 | 1.0532 | 1.0374 | 0.99091 | 8.5192
K | 0.28401 | 0.050646 | 329 | 0.34069 | 0.19054 | 48.1076 | 10 | 481 | 4.6961 | 40.0074 | 5.9391 | 8.1002 | 8.4002 | 7.8002 | 0.024187 | 0.002544 | 1.0731 | 1.0587 | 0.98298 | 8.5192
Mn | 10.8878 | 0.56589 | 1251 | 13.0605 | 5.1986 | 447.9612 | 10 | 4473 | 51.4556 | 438.3609 | 46.6611 | 9.6003 | 11.0004 | 8.2002 | 0.29211 | 0.089982 | 1.2018 | 1.0055 | 0.9975 | 8.5192
Zn | 1.3554 | 0.30921 | 2492 | 1.6259 | 0.5438 | 43.7063 | 10 | 437 | 3.663 | 31.2058 | 3.4964 | 12.5005 | 12.8005 | 12.2005 | 0.017241 | 0.010778 | 1.252 | 1.004 | 0.99988 | 8.5192
As | 0.063271 | 0.10855 | 1228 | 0.075898 | 0.022152 | 7.3002 | 10 | 73 | 0.26999 | 2.3001 | 1.46 | 5.0001 | 5.0001 | 0 | 0.001113 | 0.000359 | 1.2563 | 1.4087 | 0.99694 | 8.5192
Sr | 0.10155 | 0.10772 | 1092 | 0.12182 | 0.030403 | 2.4 | 20 | 48 | 0.14086 | 1.2 | 2 | 1.2 | 1.3 | 1.1 | 0.001828 | 0.000738 | 1.2989 | 1.0708 | 0.99059 | 8.5192
Ba | 0.1282 | 0.093118 | 1017 | 0.15378 | 0.024487 | 31.2032 | 10 | 312 | 1.1153 | 9.5016 | 1.4378 | 21.7016 | 24.0019 | 19.4012 | 0.001876 | 0.000906 | 1.4903 | 0.9686 | 0.98 | 8.5192
Be | 3.35 |  |  | 3.35 | 9.7506
Li
Total | 83.9211 |  |  | 100 | 100
Formula | Oxide
FeO | 5.7346
MgO | 2.4802
Al2O3 | 1.1998
SiO2
P2O5 | 39.0314
Na2O
CaO | 9.7429
K2O | 0.34212
MnO | 14.0587
ZnO | 1.6871
As2O3 | 0.083539
SrO | 0.1201
BaO | 0.14313
BeO | 9.2975
Li2O
Total | 83.9211
54 / 1 . X = -13775. Y = 26439. Z = 147. Comment : r130054 light
Fe | 3.8562 | 0.33195 | 1190 | 4.5467 | 1.7867 | 169.695 | 10 | 1696 | 19.1645 | 163.2948 | 26.5143 | 6.4001 | 0 | 6.4001 | 0.3782 | 0.032527 | 1.1842 | 1.0019 | 0.99802 | 8.5207
Mg | 1.4899 | 0.12089 | 454 | 1.7567 | 1.5861 | 165.2901 | 10 | 1652 | 18.3893 | 156.6898 | 19.2192 | 8.6003 | 11.4004 | 5.8001 | 0.041206 | 0.008558 | 0.98789 | 1.7652 | 1.0011 | 8.5207
Al | 0.61508 | 0.069318 | 321 | 0.72522 | 0.58986 | 91.0273 | 10 | 910 | 9.8381 | 83.8272 | 12.6424 | 7.2002 | 8.0002 | 6.4001 | 0.028583 | 0.004141 | 1.0246 | 1.4574 | 1.0039 | 8.5207
Si
P SP2/1
P SP3/1
P | 17.2999 | 0.53095 | 537 | 20.3978 | 14.4522 | 899.9649 | 20 | 17946 | 104.9344 | 894.1147 | 153.8367 | 5.8501 | 8.3002 | 3.4 | 0.89071 | 0.14251 | 1.0406 | 1.1615 | 1.0092 | 8.5207
O | 37.6847 |  |  | 44.4327 | 60.9436
Na
Ca | 7.0487 | 0.1397 | 261 | 8.3109 | 4.5505 | 1400.896 | 20 | 27889 | 162.0577 | 1380.845 | 69.8655 | 20.0513 | 19.4012 | 20.7014 | 0.17811 | 0.065109 | 1.0525 | 1.0373 | 0.9906 | 8.5207
K | 0.26668 | 0.050393 | 348 | 0.31443 | 0.17649 | 46.7072 | 10 | 467 | 4.4136 | 37.6069 | 5.1325 | 9.1003 | 8.8003 | 9.4003 | 0.022731 | 0.002391 | 1.0724 | 1.0586 | 0.98285 | 8.5207
Mn | 12.0889 | 0.60294 | 1319 | 14.2536 | 5.6937 | 497.7161 | 10 | 4969 | 57.1568 | 487.0157 | 46.5138 | 10.7004 | 12.2005 | 9.2003 | 0.32447 | 0.099952 | 1.201 | 1.0055 | 0.99784 | 8.5207
Zn | 1.3499 | 0.3037 | 2400 | 1.5917 | 0.53426 | 42.706 | 10 | 427 | 3.6506 | 31.1056 | 3.6814 | 11.6005 | 9.6003 | 13.6006 | 0.017183 | 0.010742 | 1.251 | 1.004 | 0.99997 | 8.5207
As | 0.013755 | 0.11931 | 1428 | 0.016218 | 0.00475 | 7.3002 | 10 | 73 | 0.058683 | 0.50002 | 1.0735 | 6.8002 | 6.8002 | 0 | 0.000242 | 7.8e-05 | 1.2554 | 1.4099 | 0.99695 | 8.5207
Sr | 0.13943 | 0.10529 | 954 | 0.1644 | 0.041175 | 2.55 | 20 | 51 | 0.19365 | 1.65 | 2.8333 | 0.9 | 0.9 | 0.9 | 0.002513 | 0.001015 | 1.298 | 1.0701 | 0.99059 | 8.5207
Ba | 0.11857 | 0.0995 | 1109 | 0.1398 | 0.022339 | 34.704 | 10 | 347 | 1.033 | 8.8018 | 1.3398 | 25.9022 | 27.0024 | 24.802 | 0.001738 | 0.000839 | 1.4893 | 0.96847 | 0.97944 | 8.5207
Be | 3.35 |  |  | 3.35 | 9.6183
Li
Total | 85.3218 |  |  | 100 | 100
Formula | Oxide
FeO | 4.961
MgO | 2.4707
Al2O3 | 1.1622
SiO2
P2O5 | 39.6413
Na2O
CaO | 9.8625
K2O | 0.32124
MnO | 15.6096
ZnO | 1.6803
As2O3 | 0.018161
SrO | 0.16489
BaO | 0.13238
BeO | 9.2975
Li2O
Total | 85.3217
55 / 1 . X = -13711. Y = 26856. Z = 147. Comment : r130054 light
Fe | 4.0787 | 0.34508 | 1335 | 4.8433 | 1.9113 | 182.1094 | 10 | 1820 | 20.3011 | 173.9091 | 22.2079 | 8.2002 | 0 | 8.2002 | 0.40063 | 0.034456 | 1.1823 | 1.0019 | 0.99811 | 8.5665
Mg | 1.5001 | 0.12076 | 435 | 1.7814 | 1.6152 | 165.7906 | 10 | 1657 | 18.4311 | 157.8904 | 20.9856 | 7.9002 | 9.0003 | 6.8002 | 0.041299 | 0.008578 | 0.98645 | 1.7757 | 1.0012 | 8.5665
Al | 0.36348 | 0.057207 | 356 | 0.43162 | 0.35255 | 58.5113 | 10 | 585 | 5.7913 | 49.611 | 6.5741 | 8.9003 | 8.0002 | 9.8003 | 0.016825 | 0.002437 | 1.0231 | 1.4653 | 1.004 | 8.5665
Si
P SP2/1
P SP3/1
P | 16.9693 | 0.52309 | 582 | 20.1506 | 14.3375 | 889.0507 | 20 | 17729 | 102.9709 | 882.1005 | 127.9179 | 6.9502 | 8.6002 | 5.3001 | 0.87404 | 0.13984 | 1.0391 | 1.1626 | 1.0092 | 8.5665
O | 37.1676 |  |  | 44.1354 | 60.7921
Na
Ca | 6.8761 | 0.13753 | 274 | 8.1652 | 4.4897 | 1379.451 | 20 | 27464 | 158.4077 | 1356.999 | 61.4409 | 22.4517 | 20.5014 | 24.402 | 0.17409 | 0.063643 | 1.0508 | 1.0373 | 0.99015 | 8.5665
K | 0.32955 | 0.05511 | 369 | 0.39133 | 0.22058 | 57.2108 | 10 | 572 | 5.4644 | 46.8104 | 5.5008 | 10.4004 | 12.2005 | 8.6002 | 0.028143 | 0.00296 | 1.0708 | 1.0583 | 0.98279 | 8.5665
Mn | 12.5023 | 0.61397 | 1340 | 14.8461 | 5.9555 | 518.2849 | 10 | 5174 | 59.1939 | 507.0845 | 46.2737 | 11.2004 | 13.2006 | 9.2003 | 0.33604 | 0.10351 | 1.199 | 1.0054 | 0.99781 | 8.5665
Zn | 1.2846 | 0.29057 | 2248 | 1.5254 | 0.51418 | 40.1053 | 10 | 401 | 3.4792 | 29.805 | 3.8936 | 10.3003 | 10.6004 | 10.0003 | 0.016376 | 0.010238 | 1.2488 | 1.0044 | 0.99987 | 8.5665
As | 0.068707 | 0.11275 | 1274 | 0.081588 | 0.023999 | 7.9002 | 10 | 79 | 0.29185 | 2.5001 | 1.463 | 5.4001 | 5.4001 | 0 | 0.001203 | 0.000388 | 1.2536 | 1.418 | 0.99706 | 8.5665
Sr | 0.10929 | 0.11138 | 1127 | 0.12978 | 0.032643 | 2.6 | 20 | 52 | 0.15176 | 1.3 | 2 | 1.3 | 1.8 | 0.8 | 0.001969 | 0.000795 | 1.2961 | 1.0718 | 0.99073 | 8.5665
Ba | 0.14165 | 0.098858 | 1083 | 0.16821 | 0.026993 | 35.7042 | 10 | 357 | 1.2376 | 10.6021 | 1.4224 | 25.1021 | 26.2023 | 24.0019 | 0.002082 | 0.001005 | 1.4869 | 0.96824 | 0.97845 | 8.5665
Be | 3.35 |  |  | 3.35 | 9.7278
Li
Total | 84.7415 |  |  | 100 | 100
Formula | Oxide
FeO | 5.2472
MgO | 2.4877
Al2O3 | 0.6868
SiO2
P2O5 | 38.8838
Na2O
CaO | 9.6211
K2O | 0.39698
MnO | 16.1434
ZnO | 1.5989
As2O3 | 0.090716
SrO | 0.12925
BaO | 0.15815
BeO | 9.2975
Li2O
Total | 84.7415
56 / 1 . X = -13718. Y = 26937. Z = 147. Comment : r130054 light
Fe | 3.8019 | 0.33192 | 1306 | 4.5273 | 1.7736 | 169.4948 | 10 | 1694 | 18.8686 | 161.6945 | 21.7295 | 7.8002 | 0 | 7.8002 | 0.37236 | 0.032025 | 1.185 | 1.0019 | 0.99869 | 8.5695
Mg | 1.7902 | 0.13048 | 422 | 2.1318 | 1.9189 | 198.0293 | 10 | 1979 | 22.2217 | 190.4291 | 26.0558 | 7.6002 | 7.8002 | 7.4002 | 0.049793 | 0.010342 | 0.98845 | 1.7537 | 1.0011 | 8.5695
Al | 0.56217 | 0.066492 | 319 | 0.66944 | 0.54281 | 84.2234 | 10 | 842 | 8.9881 | 77.0232 | 11.6974 | 7.2002 | 9.2003 | 5.2001 | 0.026113 | 0.003783 | 1.0252 | 1.4572 | 1.004 | 8.5695
Si
P SP2/1
P SP3/1
P | 17.0356 | 0.52432 | 541 | 20.2862 | 14.3289 | 891.2134 | 20 | 17772 | 103.2981 | 885.2133 | 148.5324 | 6.0001 | 7.7002 | 4.3001 | 0.87682 | 0.14029 | 1.0412 | 1.1608 | 1.0092 | 8.5695
O | 37.3683 |  |  | 44.4986 | 60.8463
Na
Ca | 6.9813 | 0.13887 | 279 | 8.3134 | 4.5379 | 1398.323 | 20 | 27838 | 160.4786 | 1375.221 | 60.5288 | 23.1018 | 23.5018 | 22.7017 | 0.17637 | 0.064475 | 1.0531 | 1.037 | 0.99048 | 8.5695
K | 0.26093 | 0.050548 | 361 | 0.31072 | 0.17387 | 46.9073 | 10 | 469 | 4.3184 | 37.0069 | 4.7379 | 9.9003 | 11.4004 | 8.4002 | 0.022241 | 0.002339 | 1.073 | 1.0582 | 0.98272 | 8.5695
Mn | 12.1308 | 0.60304 | 1307 | 14.4455 | 5.7526 | 501.4283 | 10 | 5006 | 57.2762 | 490.828 | 47.3028 | 10.6004 | 12.6005 | 8.6002 | 0.32515 | 0.10016 | 1.2017 | 1.0054 | 0.99827 | 8.5695
Zn | 0.86787 | 0.26778 | 2357 | 1.0335 | 0.34583 | 31.4032 | 10 | 314 | 2.3459 | 20.1028 | 2.7789 | 11.3004 | 11.0004 | 11.6004 | 0.011041 | 0.006903 | 1.2519 | 1.0041 | 0.99984 | 8.5695
As | 0.084314 | 0.10794 | 1190 | 0.1004 | 0.029319 | 7.9002 | 10 | 79 | 0.36176 | 3.1001 | 1.6459 | 4.8001 | 4.8001 | 0 | 0.001492 | 0.000481 | 1.2562 | 1.401 | 0.99696 | 8.5695
Sr | 0.11765 | 0.10547 | 1019 | 0.1401 | 0.034982 | 2.45 | 20 | 49 | 0.16337 | 1.4 | 2.3333 | 1.05 | 0.8 | 1.3 | 0.00212 | 0.000856 | 1.2988 | 1.0697 | 0.99062 | 8.5695
Ba | 0.16215 | 0.098732 | 1064 | 0.19309 | 0.030761 | 36.2043 | 10 | 362 | 1.4123 | 12.1024 | 1.5021 | 24.1019 | 26.4023 | 21.8016 | 0.002375 | 0.001147 | 1.4902 | 0.96828 | 0.97931 | 8.5695
Be | 3.35 |  |  | 3.35 | 9.6842
Li
Total | 84.5132 |  |  | 100 | 100
Formula | Oxide
FeO | 4.8911
MgO | 2.9687
Al2O3 | 1.0622
SiO2
P2O5 | 39.0357
Na2O
CaO | 9.7683
K2O | 0.31433
MnO | 15.6637
ZnO | 1.0803
As2O3 | 0.11132
SrO | 0.13914
BaO | 0.18104
BeO | 9.2975
Li2O
Total | 84.5132
57 / 1 . X = -13606. Y = 26873. Z = 147. Comment : r130054 light
Fe | 4.1192 | 0.3477 | 1366 | 4.9024 | 1.9436 | 184.312 | 10 | 1842 | 20.5115 | 175.7118 | 21.431 | 8.6002 | 0 | 8.6002 | 0.40478 | 0.034813 | 1.1801 | 1.0019 | 0.99946 | 8.5665
Mg | 1.1742 | 0.1073 | 421 | 1.3975 | 1.2731 | 131.1567 | 10 | 1311 | 14.4466 | 123.7566 | 17.7234 | 7.4002 | 8.4002 | 6.4001 | 0.032371 | 0.006723 | 0.98481 | 1.7766 | 1.0012 | 8.5665
Al | 0.30976 | 0.054936 | 378 | 0.36866 | 0.30253 | 52.7092 | 10 | 527 | 4.9622 | 42.5088 | 5.1674 | 10.2004 | 9.0003 | 11.4004 | 0.014417 | 0.002088 | 1.0214 | 1.4599 | 1.004 | 8.5665
Si
P SP2/1
P SP3/1
P | 16.7894 | 0.51894 | 629 | 19.9816 | 14.2838 | 884.1723 | 20 | 17632 | 102.2555 | 875.972 | 107.8226 | 8.2003 | 11.3004 | 5.1001 | 0.86797 | 0.13887 | 1.0373 | 1.1604 | 1.0091 | 8.5665
O | 36.889 |  |  | 43.9027 | 60.7548
Na
Ca | 6.9093 | 0.13777 | 280 | 8.223 | 4.5426 | 1392.368 | 20 | 27720 | 159.7755 | 1368.717 | 58.8693 | 23.6519 | 21.9016 | 25.4021 | 0.1756 | 0.064192 | 1.049 | 1.0363 | 0.98909 | 8.5665
K | 0.21544 | 0.044806 | 307 | 0.2564 | 0.1452 | 37.9047 | 10 | 379 | 3.5843 | 30.7046 | 5.2644 | 7.2002 | 7.8002 | 6.6001 | 0.01846 | 0.001942 | 1.0689 | 1.0575 | 0.98199 | 8.5665
Mn | 13.9586 | 0.65728 | 1409 | 16.6126 | 6.6953 | 578.7031 | 10 | 5776 | 66.1066 | 566.3026 | 46.6677 | 12.4005 | 13.6006 | 11.2004 | 0.37528 | 0.1156 | 1.1968 | 1.0054 | 0.99868 | 8.5665
Zn | 0.37442 | 0.21798 | 2201 | 0.44561 | 0.15091 | 18.6011 | 10 | 186 | 1.0157 | 8.7008 | 1.8788 | 9.9003 | 10.0003 | 9.8003 | 0.004781 | 0.002989 | 1.2464 | 1.0051 | 0.99994 | 8.5665
As | 0.030194 | 0.11017 | 1295 | 0.035935 | 0.01062 | 6.7001 | 10 | 67 | 0.12841 | 1.1 | 1.1964 | 5.6001 | 5.6001 | 0 | 0.00053 | 0.000171 | 1.2515 | 1.4186 | 0.99707 | 8.5665
Sr | 0.16317 | 0.10724 | 921 | 0.19419 | 0.049072 | 2.8 | 20 | 56 | 0.22763 | 1.95 | 3.2941 | 0.85 | 1.1 | 0.6 | 0.002954 | 0.001193 | 1.294 | 1.0686 | 0.9907 | 8.5665
Ba | 0.27685 | 0.099164 | 973 | 0.32949 | 0.053123 | 41.2056 | 10 | 412 | 2.4286 | 20.8042 | 2.0197 | 20.4014 | 23.2018 | 17.601 | 0.004085 | 0.001973 | 1.4843 | 0.96785 | 0.97661 | 8.5665
Be | 3.35 |  |  | 3.35 | 9.7953
Li
Total | 84.5596 |  |  | 100 | 100
Formula | Oxide
FeO | 5.2993
MgO | 1.9472
Al2O3 | 0.58529
SiO2
P2O5 | 38.4714
Na2O
CaO | 9.6675
K2O | 0.25952
MnO | 18.0239
ZnO | 0.46605
As2O3 | 0.039866
SrO | 0.19296
BaO | 0.3091
BeO | 9.2975
Li2O
Total | 84.5595
58 / 1 . X = -13578. Y = 26881. Z = 147. Comment : r130054 light
Fe | 4.6147 | 0.37109 | 1377 | 5.4762 | 2.1571 | 203.9371 | 10 | 2038 | 22.9414 | 195.3369 | 23.7129 | 8.6002 | 0 | 8.6002 | 0.45273 | 0.038937 | 1.1832 | 1.0018 | 0.99847 | 8.5146
Mg | 1.2001 | 0.1087 | 421 | 1.4241 | 1.289 | 132.9583 | 10 | 1329 | 14.758 | 125.6581 | 18.213 | 7.3002 | 8.0002 | 6.6001 | 0.033069 | 0.006868 | 0.98709 | 1.7735 | 1.0011 | 8.5146
Al | 0.55502 | 0.066342 | 321 | 0.65863 | 0.53699 | 82.8226 | 10 | 828 | 8.8815 | 75.6225 | 11.5029 | 7.2002 | 6.2001 | 8.2002 | 0.025804 | 0.003738 | 1.0238 | 1.4579 | 1.0039 | 8.5146
Si
P SP2/1
P SP3/1
P | 17.1431 | 0.5276 | 576 | 20.3434 | 14.4484 | 893.5772 | 20 | 17819 | 104.1537 | 886.827 | 132.3783 | 6.7502 | 9.7003 | 3.8 | 0.88408 | 0.14145 | 1.0398 | 1.1603 | 1.0092 | 8.5146
O | 37.3472 |  |  | 44.3192 | 60.9346
Na
Ca | 6.9542 | 0.1389 | 284 | 8.2524 | 4.5294 | 1387.423 | 20 | 27622 | 160.1627 | 1363.721 | 58.5365 | 23.7019 | 24.1019 | 23.3018 | 0.17602 | 0.064348 | 1.0516 | 1.0369 | 0.99015 | 8.5146
K | 0.23245 | 0.04774 | 340 | 0.27584 | 0.1552 | 41.5057 | 10 | 415 | 3.8528 | 32.8054 | 4.7706 | 8.7003 | 10.2003 | 7.2002 | 0.019843 | 0.002087 | 1.0715 | 1.0582 | 0.98263 | 8.5146
Mn | 12.1635 | 0.60327 | 1191 | 14.4342 | 5.7797 | 498.8198 | 10 | 4980 | 57.5622 | 490.1195 | 57.3339 | 8.7003 | 10.8004 | 6.6001 | 0.32678 | 0.10066 | 1.1999 | 1.0053 | 0.99781 | 8.5146
Zn | 1.0461 | 0.28456 | 2420 | 1.2414 | 0.41768 | 35.9042 | 10 | 359 | 2.8309 | 24.1038 | 3.0426 | 11.8005 | 12.8005 | 10.8004 | 0.013324 | 0.00833 | 1.2498 | 1.0044 | 0.99994 | 8.5146
As | 0.033159 | 0.11305 | 1326 | 0.039349 | 0.011554 | 7.0002 | 10 | 70 | 0.14094 | 1.2001 | 1.2069 | 5.8001 | 5.8001 | 0 | 0.000581 | 0.000187 | 1.2544 | 1.4163 | 0.99698 | 8.5146
Sr | 0.063351 | 0.10676 | 1172 | 0.075178 | 0.018875 | 2.15 | 20 | 43 | 0.088085 | 0.75001 | 1.5357 | 1.4 | 1.4 | 1.4 | 0.001143 | 0.000461 | 1.297 | 1.0698 | 0.99058 | 8.5146
Ba | 0.092805 | 0.090673 | 1016 | 0.11013 | 0.017641 | 28.7027 | 10 | 287 | 0.81051 | 6.9012 | 1.3165 | 21.8016 | 22.4017 | 21.2015 | 0.001363 | 0.000658 | 1.488 | 0.96814 | 0.97828 | 8.5146
Be | 3.35 |  |  | 3.35 | 9.7038
Li
Total | 84.7956 |  |  | 100 | 100
Formula | Oxide
FeO | 5.9368
MgO | 1.9901
Al2O3 | 1.0487
SiO2
P2O5 | 39.2818
Na2O
CaO | 9.7303
K2O | 0.28001
MnO | 15.7059
ZnO | 1.3021
As2O3 | 0.043781
SrO | 0.07492
BaO | 0.10362
BeO | 9.2975
Li2O
Total | 84.7956
59 / 1 . X = 13333. Y = 25471. Z = 192. Comment : r60893 dark
Fe | 8.622 | 0.54075 | 1340 | 10.148 | 3.7677 | 365.2397 | 10 | 3648 | 41.7999 | 357.4395 | 46.8244 | 7.8002 | 0 | 7.8002 | 0.8249 | 0.070945 | 1.2095 | 1.0018 | 0.99989 | 8.5512
Mg | 6.9735 | 0.26174 | 587 | 8.2077 | 7.0021 | 798.398 | 10 | 7963 | 91.4371 | 781.897 | 48.3848 | 16.501 | 22.4017 | 10.6004 | 0.20489 | 0.042554 | 1.0067 | 1.624 | 1.0009 | 8.5512
Al | 0.32029 | 0.054638 | 347 | 0.37698 | 0.28971 | 50.9085 | 10 | 509 | 5.0061 | 42.8083 | 6.2848 | 8.1002 | 7.8002 | 8.4002 | 0.014544 | 0.002107 | 1.0442 | 1.4639 | 1.0038 | 8.5512
Si
P SP2/1
P SP3/1
P | 18.0539 | 0.55011 | 553 | 21.2493 | 14.225 | 924.3611 | 20 | 18431 | 107.3956 | 918.361 | 154.0567 | 6.0001 | 8.3002 | 3.7 | 0.9116 | 0.14585 | 1.0607 | 1.1607 | 1.0095 | 8.5512
O | 39.8274 |  |  | 46.8765 | 60.7489
Na
Ca | 7.4486 | 0.14556 | 274 | 8.7669 | 4.5355 | 1449.45 | 20 | 28851 | 167.0232 | 1428.248 | 68.3655 | 21.2015 | 21.5015 | 20.9014 | 0.18356 | 0.067104 | 1.0735 | 1.0371 | 0.99564 | 8.5512
K | 0.016628 | 0.02786 | 314 | 0.019571 | 0.010379 | 9.4003 | 10 | 94 | 0.26898 | 2.3001 | 1.324 | 7.1002 | 7.2002 | 7.0002 | 0.001385 | 0.000146 | 1.0936 | 1.0597 | 0.98513 | 8.5512
Mn | 0.61513 | 0.14025 | 911 | 0.72401 | 0.27326 | 29.4029 | 10 | 294 | 2.8654 | 24.5028 | 6.0005 | 4.9001 | 4.8001 | 5.0001 | 0.016267 | 0.005011 | 1.2263 | 1.0054 | 0.99602 | 8.5512
Zn | 0.035256 | 0.18509 | 2197 | 0.041496 | 0.01316 | 10.2003 | 10 | 102 | 0.09356 | 0.80005 | 1.0851 | 9.4003 | 9.4003 | 9.4003 | 0.00044 | 0.000275 | 1.2794 | 1.0013 | 0.99969 | 8.5512
As | 0.12631 | 0.11857 | 1279 | 0.14867 | 0.041145 | 11.1004 | 10 | 111 | 0.57305 | 4.9003 | 1.7904 | 6.2001 | 6.2001 | 0 | 0.002363 | 0.000761 | 1.2793 | 1.3013 | 0.99681 | 8.5512
Sr | 0.077233 | 0.092823 | 944 | 0.090902 | 0.021512 | 1.75 | 20 | 35 | 0.10525 | 0.90001 | 2.0588 | 0.85 | 0.7 | 1 | 0.001366 | 0.000551 | 1.3229 | 1.0704 | 0.99037 | 8.5512
Ba | 1e-05 | -0.000213 |  | 1.2e-05 | 2e-06 | 22.5017 | 10 | 225 | -0.035089 | -0.30005 | 0.98684 | 22.8017 | 21.8016 | 23.8019 | -5.9e-05 | -2.9e-05 | 1.5198 | 0.96888 | 0.98911 | 8.5512
Be | 3.35 |  |  | 3.35 | 9.0717
Li
Total | 85.4663 |  |  | 100 | 100
Formula | Oxide
FeO | 11.0922
MgO | 11.5641
Al2O3 | 0.6052
SiO2
P2O5 | 41.369
Na2O
CaO | 10.4221
K2O | 0.02003
MnO | 0.79428
ZnO | 0.043884
As2O3 | 0.16678
SrO | 0.091336
BaO | 1.1e-05
BeO | 9.2975
Li2O
Total | 85.4663
60 / 1 . X = 13340. Y = 25457. Z = 192. Comment : r60893 dark
Fe | 9.3612 | 0.57318 | 1553 | 10.9135 | 4.0755 | 400.2279 | 10 | 3997 | 45.4583 | 389.6275 | 37.756 | 10.6004 | 0 | 10.6004 | 0.89709 | 0.077154 | 1.2075 | 1.0019 | 0.99985 | 8.5711
Mg | 6.8947 | 0.26021 | 571 | 8.038 | 6.8972 | 785.9331 | 10 | 7839 | 89.8872 | 770.4322 | 50.7024 | 15.5009 | 21.6015 | 9.4003 | 0.20141 | 0.041833 | 1.0052 | 1.6363 | 1.001 | 8.5711
Al | 0.21642 | 0.046044 | 312 | 0.25231 | 0.19503 | 35.4041 | 10 | 354 | 3.3723 | 28.904 | 5.4467 | 6.5001 | 6.8002 | 6.2001 | 0.009797 | 0.001419 | 1.0426 | 1.4706 | 1.0039 | 8.5711
Si
P SP2/1
P SP3/1
P | 18.0732 | 0.54997 | 533 | 21.0701 | 14.1871 | 927.6813 | 20 | 18497 | 107.5803 | 922.0812 | 165.6537 | 5.6001 | 8.2002 | 3 | 0.91317 | 0.1461 | 1.0591 | 1.1622 | 1.0095 | 8.5711
O | 39.947 |  |  | 46.5712 | 60.7044
Na
Ca | 7.4815 | 0.14573 | 280 | 8.7221 | 4.5385 | 1463.181 | 20 | 29123 | 168.1149 | 1440.929 | 65.7561 | 22.2516 | 22.6017 | 21.9016 | 0.18476 | 0.067543 | 1.0718 | 1.037 | 0.99529 | 8.5711
K | 1e-05 | -8.1e-05 |  | 1.2e-05 | 6e-06 | 8.9003 | 10 | 89 | -0.058339 | -0.50003 | 0.94681 | 9.4003 | 9.8003 | 9.0003 | -0.0003 | -3.2e-05 | 1.0919 | 1.0596 | 0.98499 | 8.5711
Mn | 0.60248 | 0.14592 | 1056 | 0.70238 | 0.26664 | 30.8031 | 10 | 308 | 2.8121 | 24.103 | 4.5974 | 6.7002 | 8.0002 | 5.4001 | 0.015964 | 0.004918 | 1.2242 | 1.0055 | 0.99567 | 8.5711
Zn | 0.048285 | 0.18103 | 2131 | 0.056292 | 0.017957 | 10.0003 | 10 | 100 | 0.12835 | 1.1001 | 1.1236 | 8.9003 | 10.2003 | 7.6002 | 0.000604 | 0.000378 | 1.277 | 1.0016 | 0.99956 | 8.5711
As | 0.18885 | 0.12051 | 1221 | 0.22016 | 0.061286 | 12.9006 | 10 | 129 | 0.85175 | 7.3004 | 2.3036 | 5.6001 | 5.6001 | 0 | 0.003512 | 0.001131 | 1.2774 | 1.3107 | 0.99689 | 8.5711
Sr | 0.025708 | 0.11057 | 1304 | 0.029971 | 0.007134 | 2 | 20 | 40 | 0.035002 | 0.3 | 1.1765 | 1.7 | 1.4 | 2 | 0.000454 | 0.000183 | 1.3209 | 1.0729 | 0.9905 | 8.5711
Ba | 0.063359 | 0.087845 | 1005 | 0.073866 | 0.011218 | 24.902 | 10 | 249 | 0.53677 | 4.6007 | 1.2266 | 20.3014 | 20.4014 | 20.2014 | 0.000903 | 0.000436 | 1.5173 | 0.96878 | 0.98837 | 8.5711
Be | 3.35 |  |  | 3.35 | 9.0379
Li
Total | 86.2527 |  |  | 100 | 100
Formula | Oxide
FeO | 12.0431
MgO | 11.4334
Al2O3 | 0.40893
SiO2
P2O5 | 41.413
Na2O
CaO | 10.4681
K2O | 1.2e-05
MnO | 0.77794
ZnO | 0.060102
As2O3 | 0.24934
SrO | 0.030403
BaO | 0.070741
BeO | 9.2975
Li2O
Total | 86.2527
61 / 1 . X = 13395. Y = 25478. Z = 192. Comment : r60893 dark
Fe | 9.1652 | 0.56378 | 1436 | 10.8166 | 4.0328 | 389.5 | 10 | 3890 | 44.4883 | 380.4997 | 43.2765 | 9.0003 | 0 | 9.0003 | 0.87795 | 0.075508 | 1.2077 | 1.0019 | 0.99983 | 8.5528
Mg | 6.6034 | 0.25437 | 574 | 7.7932 | 6.6764 | 751.5594 | 10 | 7497 | 86.0488 | 735.9584 | 48.1739 | 15.601 | 22.8017 | 8.4002 | 0.19281 | 0.040047 | 1.0054 | 1.6365 | 1.001 | 8.5528
Al | 0.18553 | 0.045486 | 347 | 0.21896 | 0.16898 | 32.9036 | 10 | 329 | 2.9 | 24.8034 | 4.0621 | 8.1002 | 8.4002 | 7.8002 | 0.008425 | 0.001221 | 1.0428 | 1.4659 | 1.0038 | 8.5528
Si
P SP2/1
P SP3/1
P | 17.9912 | 0.54899 | 618 | 21.2328 | 14.2736 | 924.0593 | 20 | 18425 | 107.1589 | 916.509 | 122.388 | 7.5502 | 11.7005 | 3.4 | 0.90959 | 0.14553 | 1.0593 | 1.1607 | 1.0095 | 8.5528
O | 39.5585 |  |  | 46.6862 | 60.7562
Na
Ca | 7.4758 | 0.14592 | 287 | 8.8228 | 4.5835 | 1459.344 | 20 | 29047 | 167.9032 | 1436.042 | 62.6279 | 23.3018 | 20.1013 | 26.5023 | 0.18453 | 0.067458 | 1.072 | 1.0371 | 0.99539 | 8.5528
K | 0.012269 | 0.02607 | 298 | 0.014479 | 0.007711 | 8.1002 | 10 | 81 | 0.19878 | 1.7001 | 1.2656 | 6.4001 | 5.6001 | 7.2002 | 0.001024 | 0.000108 | 1.0921 | 1.0597 | 0.98491 | 8.5528
Mn | 0.60395 | 0.14627 | 1058 | 0.71277 | 0.27015 | 30.8031 | 10 | 308 | 2.8181 | 24.103 | 4.5974 | 6.7002 | 7.6002 | 5.8001 | 0.015998 | 0.004928 | 1.2245 | 1.0055 | 0.99571 | 8.5528
Zn | 0.07041 | 0.19758 | 2306 | 0.083096 | 0.026464 | 12.0005 | 10 | 120 | 0.18709 | 1.6001 | 1.1539 | 10.4004 | 11.2004 | 9.6003 | 0.000881 | 0.000551 | 1.2774 | 1.0016 | 0.99969 | 8.5528
As | 0.12965 | 0.11003 | 1157 | 0.15302 | 0.042526 | 10.0003 | 10 | 100 | 0.58463 | 5.0002 | 2 | 5.0001 | 5.0001 | 0 | 0.002411 | 0.000777 | 1.2776 | 1.3108 | 0.99685 | 8.5528
Sr | 0.094231 | 0.089027 | 835 | 0.11121 | 0.026428 | 1.75 | 20 | 35 | 0.12861 | 1.1 | 2.6923 | 0.65 | 0.7 | 0.6 | 0.001669 | 0.000674 | 1.3212 | 1.0701 | 0.99036 | 8.5528
Ba | 0.004143 | 0.090096 | 1083 | 0.004889 | 0.000741 | 23.8019 | 10 | 238 | 0.03508 | 0.30004 | 1.0128 | 23.5018 | 25.4021 | 21.6015 | 5.9e-05 | 2.9e-05 | 1.5176 | 0.96899 | 0.98848 | 8.5528
Be | 3.35 |  |  | 3.35 | 9.1345
Li
Total | 85.2442 |  |  | 100 | 100
Formula | Oxide
FeO | 11.791
MgO | 10.9504
Al2O3 | 0.35057
SiO2
P2O5 | 41.2251
Na2O
CaO | 10.4602
K2O | 0.014779
MnO | 0.77984
ZnO | 0.087641
As2O3 | 0.17119
SrO | 0.11144
BaO | 0.004626
BeO | 9.2975
Li2O
Total | 85.2442
62 / 1 . X = 13487. Y = 25478. Z = 192. Comment : r60893 dark
Fe | 9.026 | 0.55886 | 1426 | 10.5905 | 3.9469 | 381.8806 | 10 | 3814 | 43.8088 | 373.0804 | 43.3943 | 8.8003 | 0 | 8.8003 | 0.86454 | 0.074354 | 1.208 | 1.002 | 0.99984 | 8.5161
Mg | 6.8499 | 0.25997 | 583 | 8.0372 | 6.8826 | 777.6907 | 10 | 7757 | 89.4411 | 761.6898 | 48.6027 | 16.001 | 22.4017 | 9.6003 | 0.20042 | 0.041625 | 1.0056 | 1.6329 | 1.001 | 8.5161
Al | 0.23545 | 0.050773 | 379 | 0.27626 | 0.2131 | 40.9055 | 10 | 409 | 3.676 | 31.3052 | 4.2609 | 9.6003 | 10.8004 | 8.4002 | 0.01068 | 0.001547 | 1.043 | 1.4672 | 1.0038 | 8.5161
Si
P SP2/1
P SP3/1
P | 18.0538 | 0.55074 | 568 | 21.1832 | 14.2344 | 921.3428 | 20 | 18371 | 107.4486 | 915.0426 | 146.241 | 6.3002 | 9.7003 | 2.9 | 0.91205 | 0.14592 | 1.0594 | 1.1616 | 1.0095 | 8.5161
O | 39.7926 |  |  | 46.6901 | 60.7364
Na
Ca | 7.4364 | 0.14564 | 278 | 8.7254 | 4.5311 | 1443.746 | 20 | 28738 | 166.9831 | 1422.044 | 66.5273 | 21.7016 | 20.1013 | 23.3018 | 0.18352 | 0.067088 | 1.0722 | 1.0372 | 0.9954 | 8.5161
K | 0.015228 | 0.028941 | 330 | 0.017867 | 0.009511 | 9.9003 | 10 | 99 | 0.24661 | 2.1001 | 1.2692 | 7.8002 | 7.8002 | 7.8002 | 0.00127 | 0.000134 | 1.0923 | 1.0598 | 0.98506 | 8.5161
Mn | 0.58913 | 0.14117 | 974 | 0.69125 | 0.26188 | 29.0028 | 10 | 290 | 2.7481 | 23.4027 | 5.179 | 5.6001 | 6.0001 | 5.2001 | 0.0156 | 0.004806 | 1.2247 | 1.0056 | 0.99582 | 8.5161
Zn | 0.066302 | 0.19077 | 2227 | 0.077794 | 0.024765 | 11.1004 | 10 | 111 | 0.17615 | 1.5001 | 1.1563 | 9.6003 | 8.4002 | 10.8004 | 0.000829 | 0.000518 | 1.2776 | 1.0015 | 0.99972 | 8.5161
As | 0.11956 | 0.11567 | 1248 | 0.14029 | 0.038973 | 10.4004 | 10 | 104 | 0.54018 | 4.6002 | 1.7931 | 5.8001 | 5.8001 | 0 | 0.002227 | 0.000718 | 1.2779 | 1.3081 | 0.99685 | 8.5161
Sr | 0.090454 | 0.10888 | 1133 | 0.10613 | 0.025211 | 2.3 | 20 | 46 | 0.1233 | 1.05 | 1.84 | 1.25 | 1.1 | 1.4 | 0.0016 | 0.000646 | 1.3214 | 1.0713 | 0.99043 | 8.5161
Ba | 0.097125 | 0.093816 | 1051 | 0.11396 | 0.017271 | 28.9028 | 10 | 289 | 0.82211 | 7.0012 | 1.3197 | 21.9016 | 23.4018 | 20.4014 | 0.001383 | 0.000668 | 1.5179 | 0.96887 | 0.98873 | 8.5161
Be | 3.35 |  |  | 3.35 | 9.0778
Li
Total | 85.7219 |  |  | 100 | 100
Formula | Oxide
FeO | 11.6119
MgO | 11.3592
Al2O3 | 0.44488
SiO2
P2O5 | 41.3686
Na2O
CaO | 10.405
K2O | 0.018343
MnO | 0.7607
ZnO | 0.082527
As2O3 | 0.15786
SrO | 0.10697
BaO | 0.10844
BeO | 9.2975
Li2O
Total | 85.7218
63 / 1 . X = 13435. Y = 25537. Z = 192. Comment : r60893 dark
Fe | 9.1086 | 0.5629 | 1512 | 10.7517 | 4.0081 | 388.1967 | 10 | 3877 | 44.2112 | 378.1963 | 38.8184 | 10.0003 | 0 | 10.0003 | 0.87248 | 0.075037 | 1.2078 | 1.0019 | 0.99985 | 8.5543
Mg | 6.8024 | 0.25868 | 582 | 8.0296 | 6.8779 | 774.2733 | 10 | 7723 | 88.6422 | 758.2723 | 48.3889 | 16.0011 | 24.0019 | 8.0002 | 0.19862 | 0.041254 | 1.0055 | 1.636 | 1.001 | 8.5543
Al | 0.19179 | 0.047295 | 372 | 0.22639 | 0.17469 | 34.904 | 10 | 349 | 2.9931 | 25.6037 | 3.753 | 9.3003 | 10.0003 | 8.6002 | 0.008696 | 0.00126 | 1.0429 | 1.468 | 1.0039 | 8.5543
Si
P SP2/1
P SP3/1
P | 17.8419 | 0.5455 | 583 | 21.0606 | 14.1559 | 915.0046 | 20 | 18245 | 106.181 | 908.3044 | 136.5646 | 6.7002 | 8.6002 | 4.8001 | 0.90129 | 0.1442 | 1.0593 | 1.1616 | 1.0095 | 8.5543
O | 39.4975 |  |  | 46.6229 | 60.6654
Na
Ca | 7.4716 | 0.14568 | 274 | 8.8195 | 4.5812 | 1456.82 | 20 | 28997 | 167.8242 | 1435.619 | 68.713 | 21.2015 | 18.4011 | 24.0019 | 0.18444 | 0.067426 | 1.0721 | 1.037 | 0.99535 | 8.5543
K | 0.012265 | 0.029439 | 340 | 0.014478 | 0.007709 | 10.1003 | 10 | 101 | 0.19874 | 1.7001 | 1.2024 | 8.4002 | 8.0002 | 8.8003 | 0.001024 | 0.000108 | 1.0922 | 1.0595 | 0.98487 | 8.5543
Mn | 0.69663 | 0.14936 | 970 | 0.82231 | 0.31162 | 33.4037 | 10 | 334 | 3.2502 | 27.8036 | 5.9648 | 5.6001 | 5.6001 | 5.6001 | 0.018451 | 0.005684 | 1.2246 | 1.0054 | 0.99575 | 8.5543
Zn | 0.070411 | 0.19131 | 2228 | 0.083113 | 0.026466 | 11.3004 | 10 | 113 | 0.18705 | 1.6001 | 1.165 | 9.7003 | 8.8003 | 10.6004 | 0.00088 | 0.00055 | 1.2775 | 1.0016 | 0.9998 | 8.5543
As | 0.082948 | 0.11639 | 1306 | 0.097911 | 0.027207 | 9.6003 | 10 | 96 | 0.3741 | 3.2002 | 1.5 | 6.4001 | 6.4001 | 0 | 0.001543 | 0.000497 | 1.2777 | 1.3105 | 0.99688 | 8.5543
Sr | 0.1029 | 0.090949 | 836 | 0.12146 | 0.028859 | 1.85 | 20 | 37 | 0.14028 | 1.2 | 2.8462 | 0.65 | 0.8 | 0.5 | 0.00182 | 0.000735 | 1.3213 | 1.0711 | 0.99047 | 8.5543
Ba | 1e-05 | -2.8e-05 |  | 1.2e-05 | 2e-06 | 22.3016 | 10 | 223 | -0.26891 | -2.3004 | 0.9065 | 24.602 | 23.4018 | 25.8022 | -0.000452 | -0.000218 | 1.5178 | 0.96891 | 0.98841 | 8.5543
Be | 3.35 |  |  | 3.35 | 9.1349
Li
Total | 85.229 |  |  | 100 | 100
Formula | Oxide
FeO | 11.7181
MgO | 11.2804
Al2O3 | 0.36239
SiO2
P2O5 | 40.8831
Na2O
CaO | 10.4543
K2O | 0.014775
MnO | 0.89952
ZnO | 0.087642
As2O3 | 0.10952
SrO | 0.12168
BaO | 1.1e-05
BeO | 9.2975
Li2O
Total | 85.229
64 / 1 . X = 13268. Y = 25377. Z = 192. Comment : r60893 dark
Fe | 10.0873 | 0.60066 | 1494 | 11.9034 | 4.4689 | 429.4076 | 10 | 4288 | 49.0608 | 419.6073 | 43.8157 | 9.8003 | 0 | 9.8003 | 0.96818 | 0.083268 | 1.2049 | 1.0018 | 0.99995 | 8.5528
Mg | 6.5305 | 0.25376 | 571 | 7.7063 | 6.6478 | 735.9832 | 10 | 7342 | 84.2861 | 720.8824 | 48.738 | 15.1008 | 18.8012 | 11.4004 | 0.18886 | 0.039226 | 1.0033 | 1.6555 | 1.0011 | 8.5528
Al | 0.15324 | 0.042309 | 333 | 0.18083 | 0.14052 | 27.8026 | 10 | 278 | 2.3855 | 20.4024 | 3.757 | 7.4002 | 6.0001 | 8.8003 | 0.006931 | 0.001004 | 1.0406 | 1.4747 | 1.004 | 8.5528
Si
P SP2/1
P SP3/1
P | 17.5424 | 0.53866 | 563 | 20.7008 | 14.0128 | 899.5122 | 20 | 17937 | 104.4409 | 893.2621 | 143.9185 | 6.2502 | 8.8003 | 3.7 | 0.88652 | 0.14184 | 1.057 | 1.1639 | 1.0095 | 8.5528
O | 39.1529 |  |  | 46.2021 | 60.5444
Na
Ca | 7.3407 | 0.14416 | 281 | 8.6624 | 4.5315 | 1437.083 | 20 | 28606 | 165.3998 | 1414.631 | 64.0079 | 22.4517 | 22.1016 | 22.8017 | 0.18178 | 0.066452 | 1.0696 | 1.0368 | 0.99472 | 8.5528
K | 0.017273 | 0.028967 | 327 | 0.020383 | 0.01093 | 10.2003 | 10 | 102 | 0.28063 | 2.4001 | 1.3077 | 7.8002 | 8.0002 | 7.6002 | 0.001445 | 0.000152 | 1.0898 | 1.0593 | 0.98473 | 8.5528
Mn | 0.86725 | 0.16365 | 1008 | 1.0234 | 0.39057 | 40.8055 | 10 | 408 | 4.0578 | 34.7054 | 6.6893 | 6.1001 | 7.0002 | 5.2001 | 0.023036 | 0.007096 | 1.2216 | 1.0054 | 0.99533 | 8.5528
Zn | 0.021964 | 0.18496 | 2213 | 0.025919 | 0.008312 | 10.1003 | 10 | 101 | 0.058464 | 0.50003 | 1.0521 | 9.6003 | 9.0003 | 10.2003 | 0.000275 | 0.000172 | 1.2741 | 1.0021 | 0.99994 | 8.5528
As | 0.028784 | 0.11982 | 1416 | 0.033966 | 0.009505 | 8.5002 | 10 | 85 | 0.12862 | 1.1001 | 1.1487 | 7.4002 | 7.4002 | 0 | 0.00053 | 0.000171 | 1.275 | 1.3255 | 0.99697 | 8.5528
Sr | 0.085823 | 0.10137 | 1041 | 0.10128 | 0.024234 | 2.05 | 20 | 41 | 0.11692 | 1 | 1.9524 | 1.05 | 1.3 | 0.8 | 0.001517 | 0.000613 | 1.3184 | 1.074 | 0.9907 | 8.5528
Ba | 0.075646 | 0.090677 | 1030 | 0.089265 | 0.013628 | 26.9024 | 10 | 269 | 0.64316 | 5.5009 | 1.257 | 21.4015 | 24.2019 | 18.6011 | 0.001082 | 0.000523 | 1.5142 | 0.96858 | 0.98703 | 8.5528
Be | 3.35 |  |  | 3.35 | 9.1969
Li
Total | 85.2538 |  |  | 100 | 100
Formula | Oxide
FeO | 12.9772
MgO | 10.8295
Al2O3 | 0.28954
SiO2
P2O5 | 40.1969
Na2O
CaO | 10.2712
K2O | 0.020807
MnO | 1.1198
ZnO | 0.027339
As2O3 | 0.038004
SrO | 0.1015
BaO | 0.084459
BeO | 9.2975
Li2O
Total | 85.2538
65 / 1 . X = 13279. Y = 25341. Z = 192. Comment : r60893 dark
Fe | 8.0551 | 0.51726 | 1305 | 9.6096 | 3.5504 | 341.4844 | 10 | 3411 | 38.9921 | 334.0842 | 46.1454 | 7.4002 | 0 | 7.4002 | 0.76948 | 0.066179 | 1.211 | 1.002 | 0.99994 | 8.568
Mg | 7.3385 | 0.2683 | 560 | 8.7546 | 7.432 | 842.7372 | 10 | 8404 | 96.5845 | 827.5364 | 55.4403 | 15.2008 | 19.0012 | 11.4004 | 0.21642 | 0.04495 | 1.0078 | 1.6148 | 1.0009 | 8.568
Al | 0.32476 | 0.054175 | 330 | 0.38743 | 0.29628 | 50.7085 | 10 | 507 | 5.0663 | 43.4083 | 6.9462 | 7.3002 | 8.2002 | 6.4001 | 0.014719 | 0.002132 | 1.0453 | 1.465 | 1.0038 | 8.568
Si
P SP2/1
P SP3/1
P | 17.7137 | 0.5426 | 568 | 21.1321 | 14.0771 | 907.7612 | 20 | 18101 | 105.2067 | 901.411 | 142.951 | 6.3502 | 9.0003 | 3.7 | 0.89302 | 0.14288 | 1.0619 | 1.1606 | 1.0095 | 8.568
O | 39.4127 |  |  | 47.0186 | 60.634
Na
Ca | 7.4708 | 0.14592 | 286 | 8.9125 | 4.5881 | 1456.669 | 20 | 28994 | 167.3106 | 1433.517 | 62.9182 | 23.1518 | 20.5014 | 25.8022 | 0.18388 | 0.06722 | 1.0747 | 1.0368 | 0.99584 | 8.568
K | 0.017329 | 0.027739 | 312 | 0.020673 | 0.010909 | 9.4003 | 10 | 94 | 0.28013 | 2.4001 | 1.3429 | 7.0002 | 7.8002 | 6.2001 | 0.001443 | 0.000152 | 1.0949 | 1.0593 | 0.98498 | 8.568
Mn | 0.45682 | 0.13043 | 988 | 0.54497 | 0.20468 | 24.0019 | 10 | 240 | 2.1244 | 18.2018 | 4.1382 | 5.8001 | 5.8001 | 5.8001 | 0.01206 | 0.003715 | 1.2278 | 1.0056 | 0.9963 | 8.568
Zn | 0.022019 | 0.18636 | 2230 | 0.026269 | 0.00829 | 10.2003 | 10 | 102 | 0.05836 | 0.50003 | 1.0515 | 9.7003 | 10.0003 | 9.4003 | 0.000275 | 0.000172 | 1.2811 | 1.001 | 0.99985 | 8.568
As | 0.058916 | 0.12743 | 1475 | 0.070286 | 0.019356 | 10.7004 | 10 | 107 | 0.26846 | 2.3001 | 1.2738 | 8.4002 | 8.4002 | 0 | 0.001107 | 0.000357 | 1.2807 | 1.2942 | 0.99682 | 8.568
Sr | 0.030024 | 0.091892 | 1063 | 0.035818 | 0.008435 | 1.45 | 20 | 29 | 0.04085 | 0.35 | 1.3182 | 1.1 | 1 | 1.2 | 0.00053 | 0.000214 | 1.3244 | 1.0709 | 0.99041 | 8.568
Ba | 0.11489 | 0.093509 | 1032 | 0.13707 | 0.020593 | 29.5029 | 10 | 295 | 0.96888 | 8.3014 | 1.3915 | 21.2015 | 21.0015 | 21.4015 | 0.00163 | 0.000787 | 1.5216 | 0.96898 | 0.98989 | 8.568
Be | 3.35 |  |  | 3.35 | 9.1498
Li
Total | 84.3655 |  |  | 100 | 100
Formula | Oxide
FeO | 10.3629
MgO | 12.1694
Al2O3 | 0.61364
SiO2
P2O5 | 40.5893
Na2O
CaO | 10.4531
K2O | 0.020874
MnO | 0.58986
ZnO | 0.027408
As2O3 | 0.077789
SrO | 0.035507
BaO | 0.12828
BeO | 9.2975
Li2O
Total | 84.3655
66 / 1 . X = 13232. Y = 25313. Z = 192. Comment : r60893 dark
Fe | 8.9402 | 0.55298 | 1321 | 10.6549 | 3.9646 | 378.5724 | 10 | 3781 | 43.3667 | 370.9722 | 49.8109 | 7.6002 | 0 | 7.6002 | 0.85582 | 0.073604 | 1.2082 | 1.002 | 0.99996 | 8.5543
Mg | 6.9463 | 0.26105 | 551 | 8.2785 | 7.078 | 790.155 | 10 | 7881 | 90.6859 | 775.7542 | 54.869 | 14.4008 | 19.2012 | 9.6003 | 0.2032 | 0.042205 | 1.0057 | 1.6318 | 1.001 | 8.5543
Al | 0.20705 | 0.047471 | 354 | 0.24676 | 0.19005 | 36.0043 | 10 | 360 | 3.2269 | 27.604 | 4.2861 | 8.4002 | 9.4003 | 7.4002 | 0.009375 | 0.001358 | 1.0431 | 1.4695 | 1.0039 | 8.5543
Si
P SP2/1
P SP3/1
P | 17.5603 | 0.53919 | 553 | 20.9282 | 14.0408 | 898.8583 | 20 | 17924 | 104.3754 | 892.8582 | 149.8064 | 6.0001 | 8.2002 | 3.8 | 0.88596 | 0.14175 | 1.0596 | 1.1624 | 1.0095 | 8.5543
O | 39.1392 |  |  | 46.6457 | 60.5823
Na
Ca | 7.4315 | 0.14544 | 287 | 8.8568 | 4.592 | 1450.813 | 20 | 28878 | 166.8706 | 1427.461 | 62.1285 | 23.3518 | 24.0019 | 22.7017 | 0.1834 | 0.067043 | 1.0723 | 1.0369 | 0.99539 | 8.5543
K | 0.023089 | 0.029041 | 320 | 0.027517 | 0.014625 | 10.6004 | 10 | 106 | 0.3741 | 3.2002 | 1.4324 | 7.4002 | 7.2002 | 7.6002 | 0.001927 | 0.000203 | 1.0925 | 1.0594 | 0.98483 | 8.5543
Mn | 0.5716 | 0.13604 | 900 | 0.68123 | 0.25767 | 27.6025 | 10 | 276 | 2.6656 | 22.8024 | 5.7504 | 4.8001 | 3.8 | 5.8001 | 0.015132 | 0.004661 | 1.2249 | 1.0056 | 0.99587 | 8.5543
Zn | 1e-05 | -1.5e-05 |  | 1.2e-05 | 4e-06 | 9.0003 | 10 | 90 | -0.32734 | -2.8002 | 0.7627 | 11.8005 | 11.2004 | 12.4005 | -0.001541 | -0.000963 | 1.2778 | 1.0015 | 0.99977 | 8.5543
As | 0.095697 | 0.11271 | 1241 | 0.11405 | 0.031633 | 9.5003 | 10 | 95 | 0.43255 | 3.7002 | 1.638 | 5.8001 | 5.8001 | 0 | 0.001784 | 0.000575 | 1.278 | 1.3073 | 0.99689 | 8.5543
Sr | 0.094435 | 0.096368 | 945 | 0.11255 | 0.026692 | 1.95 | 20 | 39 | 0.12859 | 1.1 | 2.2941 | 0.85 | 1.3 | 0.4 | 0.001669 | 0.000674 | 1.3216 | 1.0721 | 0.99055 | 8.5543
Ba | 0.08704 | 0.092954 | 1049 | 0.10373 | 0.015697 | 28.3026 | 10 | 283 | 0.73659 | 6.301 | 1.2864 | 22.0016 | 25.6022 | 18.4011 | 0.001239 | 0.000598 | 1.5181 | 0.96894 | 0.98871 | 8.5543
Be | 3.35 |  |  | 3.35 | 9.2059
Li
Total | 84.4463 |  |  | 100 | 100
Formula | Oxide
FeO | 11.5015
MgO | 11.519
Al2O3 | 0.39122
SiO2
P2O5 | 40.2379
Na2O
CaO | 10.3981
K2O | 0.027813
MnO | 0.73807
ZnO | 1.2e-05
As2O3 | 0.12635
SrO | 0.11168
BaO | 0.09718
BeO | 9.2975
Li2O
Total | 84.4463
67 / 1 . X = 13146. Y = 25296. Z = 192. Comment : r60893 dark
Fe | 8.404 | 0.53397 | 1492 | 10.0087 | 3.7056 | 359.927 | 10 | 3595 | 40.7048 | 350.1267 | 36.7261 | 9.8003 | 0 | 9.8003 | 0.80329 | 0.069086 | 1.2103 | 1.0019 | 0.99996 | 8.6016
Mg | 7.1846 | 0.26515 | 572 | 8.5564 | 7.2792 | 827.1517 | 10 | 8249 | 94.3139 | 811.2507 | 52.0191 | 15.9009 | 21.0015 | 10.8004 | 0.21133 | 0.043893 | 1.0073 | 1.6202 | 1.0009 | 8.6016
Al | 0.30119 | 0.051102 | 293 | 0.3587 | 0.27488 | 46.2071 | 10 | 462 | 4.6976 | 40.4069 | 7.9666 | 5.8001 | 5.4001 | 6.2001 | 0.013648 | 0.001977 | 1.0448 | 1.4661 | 1.0039 | 8.6016
Si
P SP2/1
P SP3/1
P | 17.72 | 0.54237 | 604 | 21.1035 | 14.0879 | 912.9925 | 20 | 18205 | 105.2993 | 905.7423 | 125.9267 | 7.2502 | 9.5003 | 5.0001 | 0.89381 | 0.143 | 1.0613 | 1.1607 | 1.0095 | 8.6016
O | 39.401 |  |  | 46.9243 | 60.6407
Na
Ca | 7.4503 | 0.14528 | 276 | 8.8728 | 4.5774 | 1458.082 | 20 | 29022 | 166.9841 | 1436.331 | 67.0335 | 21.7516 | 21.7016 | 21.8016 | 0.18352 | 0.067088 | 1.0741 | 1.0368 | 0.99569 | 8.6016
K | 0.010781 | 0.027189 | 314 | 0.01284 | 0.00679 | 8.7003 | 10 | 87 | 0.17439 | 1.5001 | 1.2083 | 7.2002 | 7.2002 | 7.2002 | 0.000898 | 9.4e-05 | 1.0943 | 1.0593 | 0.98496 | 8.6016
Mn | 0.5046 | 0.13458 | 992 | 0.60094 | 0.22618 | 26.1023 | 10 | 261 | 2.3486 | 20.2021 | 4.424 | 5.9001 | 7.2002 | 4.6001 | 0.013333 | 0.004107 | 1.227 | 1.0055 | 0.99613 | 8.6016
Zn | 1e-05 | -1.9e-05 |  | 1.2e-05 | 4e-06 | 9.1003 | 10 | 91 | -0.25578 | -2.2001 | 0.8053 | 11.3004 | 10.6004 | 12.0005 | -0.001204 | -0.000753 | 1.2802 | 1.0012 | 0.99977 | 8.6016
As | 0.094662 | 0.12209 | 1366 | 0.11274 | 0.031113 | 10.9004 | 10 | 109 | 0.43018 | 3.7002 | 1.5139 | 7.2002 | 7.2002 | 0 | 0.001774 | 0.000571 | 1.28 | 1.2983 | 0.99684 | 8.6016
Sr | 0.017086 | 0.088782 | 1059 | 0.020349 | 0.004802 | 1.3 | 20 | 26 | 0.023252 | 0.2 | 1.1818 | 1.1 | 1.2 | 1 | 0.000302 | 0.000122 | 1.3237 | 1.0712 | 0.99043 | 8.6016
Ba | 0.066104 | 0.088413 | 1009 | 0.078726 | 0.011853 | 25.3021 | 10 | 253 | 0.55812 | 4.8007 | 1.2342 | 20.5014 | 19.4012 | 21.6015 | 0.000939 | 0.000453 | 1.5207 | 0.96889 | 0.98941 | 8.6016
Be | 3.35 |  |  | 3.35 | 9.1536
Li
Total | 84.5042 |  |  | 100 | 100
Formula | Oxide
FeO | 10.8117
MgO | 11.9142
Al2O3 | 0.56909
SiO2
P2O5 | 40.6038
Na2O
CaO | 10.4244
K2O | 0.012987
MnO | 0.65155
ZnO | 1.2e-05
As2O3 | 0.12498
SrO | 0.020206
BaO | 0.073806
BeO | 9.2975
Li2O
Total | 84.5042
68 / 1 . X = 13034. Y = 25448. Z = 192. Comment : r60893 dark
Fe | 9.2126 | 0.56466 | 1401 | 10.9216 | 4.0723 | 391.9062 | 10 | 3914 | 44.7207 | 383.3059 | 45.5692 | 8.6002 | 0 | 8.6002 | 0.88254 | 0.075902 | 1.2076 | 1.0018 | 0.99982 | 8.5711
Mg | 6.7442 | 0.25692 | 539 | 7.9954 | 6.8501 | 764.725 | 10 | 7628 | 87.6229 | 751.0243 | 55.8164 | 13.7007 | 19.0012 | 8.4002 | 0.19634 | 0.040779 | 1.0053 | 1.6409 | 1.001 | 8.5711
Al | 0.23725 | 0.047854 | 318 | 0.28126 | 0.21707 | 38.5049 | 10 | 385 | 3.699 | 31.7047 | 5.6624 | 6.8002 | 6.4001 | 7.2002 | 0.010747 | 0.001557 | 1.0427 | 1.4695 | 1.0039 | 8.5711
Si
P SP2/1
P SP3/1
P | 17.6665 | 0.54118 | 567 | 20.9438 | 14.0804 | 907.56 | 20 | 18097 | 105.1452 | 901.2098 | 142.9192 | 6.3502 | 9.4003 | 3.3 | 0.8925 | 0.1428 | 1.0592 | 1.1615 | 1.0095 | 8.5711
O | 39.2871 |  |  | 46.5754 | 60.6167
Na
Ca | 7.4361 | 0.14527 | 283 | 8.8156 | 4.5802 | 1455.205 | 20 | 28965 | 167.1201 | 1432.403 | 63.8199 | 22.8017 | 21.8016 | 23.8019 | 0.18367 | 0.067143 | 1.0719 | 1.0367 | 0.99521 | 8.5711
K | 0.001439 | 0.029124 | 351 | 0.001706 | 0.000909 | 9.2003 | 10 | 92 | 0.023336 | 0.20001 | 1.0222 | 9.0003 | 9.2003 | 8.8003 | 0.00012 | 1.3e-05 | 1.0921 | 1.0592 | 0.98476 | 8.5711
Mn | 0.7801 | 0.15805 | 1025 | 0.92482 | 0.35054 | 37.5046 | 10 | 375 | 3.6407 | 31.2045 | 5.953 | 6.3001 | 7.8002 | 4.8001 | 0.020668 | 0.006367 | 1.2244 | 1.0054 | 0.99566 | 8.5711
Zn | 0.10102 | 0.1914 | 2190 | 0.11976 | 0.038145 | 11.7005 | 10 | 117 | 0.26836 | 2.3002 | 1.2447 | 9.4003 | 10.6004 | 8.2002 | 0.001263 | 0.00079 | 1.2772 | 1.0017 | 0.99993 | 8.5711
As | 0.028534 | 0.11568 | 1366 | 0.033827 | 0.009402 | 8.1002 | 10 | 81 | 0.12834 | 1.1001 | 1.1571 | 7.0002 | 7.0002 | 0 | 0.000529 | 0.00017 | 1.2775 | 1.3142 | 0.9969 | 8.5711
Sr | 0.021412 | 0.095277 | 1127 | 0.025384 | 0.006033 | 1.5 | 20 | 30 | 0.029168 | 0.25 | 1.2 | 1.25 | 1.2 | 1.3 | 0.000378 | 0.000153 | 1.3211 | 1.0721 | 0.99052 | 8.5711
Ba | 0.009639 | 0.088114 | 1055 | 0.011427 | 0.001733 | 23.1018 | 10 | 231 | 0.081677 | 0.70006 | 1.0312 | 22.4017 | 26.2023 | 18.6011 | 0.000137 | 6.6e-05 | 1.5175 | 0.96875 | 0.9881 | 8.5711
Be | 3.35 |  |  | 3.35 | 9.1765
Li
Total | 84.8759 |  |  | 100 | 100
Formula | Oxide
FeO | 11.8519
MgO | 11.1839
Al2O3 | 0.44828
SiO2
P2O5 | 40.4811
Na2O
CaO | 10.4047
K2O | 0.001734
MnO | 1.0073
ZnO | 0.12575
As2O3 | 0.037674
SrO | 0.025322
BaO | 0.010762
BeO | 9.2975
Li2O
Total | 84.876
69 / 1 . X = 12934. Y = 25556. Z = 192. Comment : r60893 light
Fe | 13.104 | 0.7172 | 1577 | 15.3229 | 5.8964 | 557.9254 | 10 | 5569 | 64.2104 | 546.9249 | 50.7186 | 11.0004 | 0 | 11.0004 | 1.2672 | 0.10898 | 1.1953 | 1.0017 | 0.99983 | 8.5177
Mg | 4.6572 | 0.21381 | 525 | 5.4457 | 4.8151 | 508.6524 | 10 | 5078 | 58.3199 | 496.7519 | 42.7422 | 11.9005 | 14.4007 | 9.4003 | 0.13068 | 0.027142 | 0.99626 | 1.7209 | 1.0012 | 8.5177
Al | 0.084425 | 0.03703 | 343 | 0.09872 | 0.07863 | 19.0012 | 10 | 190 | 1.315 | 11.201 | 2.436 | 7.8002 | 9.6003 | 6.0001 | 0.003821 | 0.000553 | 1.0333 | 1.4841 | 1.0042 | 8.5177
Si
P SP2/1
P SP3/1
P | 17.3048 | 0.53284 | 507 | 20.2351 | 14.0397 | 886.9887 | 20 | 17688 | 103.5419 | 881.9386 | 175.6376 | 5.0501 | 7.7002 | 2.4 | 0.87889 | 0.14062 | 1.0495 | 1.1672 | 1.0094 | 8.5177
O | 38.5545 |  |  | 45.0829 | 60.5537
Na
Ca | 7.1954 | 0.14227 | 282 | 8.4138 | 4.5114 | 1416.844 | 20 | 28205 | 163.6465 | 1393.892 | 61.7314 | 22.9517 | 23.2018 | 22.7017 | 0.17985 | 0.065747 | 1.0617 | 1.0368 | 0.99304 | 8.5177
K | 0.020073 | 0.030263 | 340 | 0.023472 | 0.012902 | 11.3004 | 10 | 113 | 0.32875 | 2.8002 | 1.3294 | 8.5002 | 8.8003 | 8.2002 | 0.001693 | 0.000178 | 1.0818 | 1.0592 | 0.98415 | 8.5177
Mn | 1.4421 | 0.20272 | 1065 | 1.6862 | 0.65962 | 64.9139 | 10 | 649 | 6.811 | 58.0137 | 9.4076 | 6.9002 | 7.0002 | 6.8002 | 0.038665 | 0.011911 | 1.212 | 1.0052 | 0.99385 | 8.5177
Zn | 0.091984 | 0.19356 | 2229 | 0.10756 | 0.035355 | 11.9005 | 10 | 119 | 0.24656 | 2.1001 | 1.2143 | 9.8003 | 8.0002 | 11.6004 | 0.001161 | 0.000726 | 1.2633 | 1.0038 | 0.99982 | 8.5177
As | 0.089388 | 0.11521 | 1278 | 0.10452 | 0.029982 | 8.9003 | 10 | 89 | 0.38745 | 3.3002 | 1.5893 | 5.6001 | 5.6001 | 0 | 0.001598 | 0.000515 | 1.2661 | 1.3758 | 0.99713 | 8.5177
Sr | 0.055852 | 0.1023 | 1130 | 0.065309 | 0.016018 | 1.9 | 20 | 38 | 0.076312 | 0.65001 | 1.52 | 1.25 | 1.3 | 1.2 | 0.00099 | 0.0004 | 1.3091 | 1.0782 | 0.99099 | 8.5177
Ba | 0.054567 | 0.090954 | 1052 | 0.063807 | 0.009985 | 26.7023 | 10 | 267 | 0.46968 | 4.0006 | 1.1762 | 22.7017 | 25.8022 | 19.6013 | 0.00079 | 0.000382 | 1.5027 | 0.96823 | 0.98283 | 8.5177
Be | 3.35 |  |  | 3.35 | 9.3411
Li
Total | 86.0042 |  |  | 100 | 100
Formula | Oxide
FeO | 16.8582
MgO | 7.723
Al2O3 | 0.15952
SiO2
P2O5 | 39.6525
Na2O
CaO | 10.0678
K2O | 0.024181
MnO | 1.862
ZnO | 0.11449
As2O3 | 0.11802
SrO | 0.06605
BaO | 0.060924
BeO | 9.2975
Li2O
Total | 86.0042
70 / 1 . X = 12960. Y = 25589. Z = 192. Comment : r60893 light
Fe | 13.5609 | 0.73487 | 1617 | 15.6773 | 6.0513 | 578.2012 | 10 | 5771 | 66.5204 | 566.6007 | 49.843 | 11.6004 | 0 | 11.6004 | 1.3127 | 0.1129 | 1.1942 | 1.0018 | 0.99975 | 8.5177
Mg | 4.7273 | 0.21563 | 522 | 5.4651 | 4.8471 | 514.9737 | 10 | 5141 | 59.0856 | 503.2732 | 44.0129 | 11.7005 | 15.8008 | 7.6002 | 0.1324 | 0.027498 | 0.99552 | 1.7258 | 1.0012 | 8.5177
Al | 0.11108 | 0.039083 | 337 | 0.12841 | 0.10259 | 22.2016 | 10 | 222 | 1.726 | 14.7014 | 2.9601 | 7.5002 | 5.8001 | 9.2003 | 0.005015 | 0.000726 | 1.0325 | 1.4887 | 1.0042 | 8.5177
Si
P SP2/1
P SP3/1
P | 17.4369 | 0.53627 | 570 | 20.1583 | 14.0293 | 894.7843 | 20 | 17843 | 104.2986 | 888.3842 | 139.8068 | 6.4001 | 8.4002 | 4.4001 | 0.88531 | 0.14164 | 1.0487 | 1.1689 | 1.0095 | 8.5177
O | 38.8748 |  |  | 44.9418 | 60.5495
Na
Ca | 7.071 | 0.14091 | 287 | 8.1745 | 4.3966 | 1394.589 | 20 | 27764 | 160.9398 | 1370.837 | 58.7149 | 23.7519 | 23.3018 | 24.2019 | 0.17688 | 0.06466 | 1.0609 | 1.0371 | 0.99287 | 8.5177
K | 0.058056 | 0.03283 | 322 | 0.067117 | 0.037004 | 15.7008 | 10 | 157 | 0.95103 | 8.1006 | 2.0658 | 7.6002 | 9.0003 | 6.2001 | 0.004898 | 0.000515 | 1.0809 | 1.0594 | 0.98443 | 8.5177
Mn | 1.3039 | 0.19024 | 953 | 1.5073 | 0.59145 | 58.0111 | 10 | 580 | 6.1649 | 52.511 | 10.5473 | 5.5001 | 7.0002 | 4.0001 | 0.034998 | 0.010781 | 1.211 | 1.0053 | 0.99363 | 8.5177
Zn | 0.14004 | 0.19997 | 2249 | 0.1619 | 0.05338 | 13.2006 | 10 | 132 | 0.37572 | 3.2002 | 1.32 | 10.0003 | 9.4003 | 10.6004 | 0.001768 | 0.001106 | 1.2621 | 1.0039 | 0.99974 | 8.5177
As | 0.133 | 0.11137 | 1163 | 0.15376 | 0.044239 | 9.5003 | 10 | 95 | 0.5753 | 4.9002 | 2.0653 | 4.6001 | 4.6001 | 0 | 0.002372 | 0.000764 | 1.2651 | 1.3796 | 0.99715 | 8.5177
Sr | 0.004304 | 0.09576 | 1174 | 0.004976 | 0.001224 | 1.4 | 20 | 28 | 0.00587 | 0.05 | 1.037 | 1.35 | 1.1 | 1.6 | 7.6e-05 | 3.1e-05 | 1.3081 | 1.0809 | 0.99109 | 8.5177
Ba | 0.18123 | 0.10073 | 1073 | 0.20951 | 0.032887 | 37.0045 | 10 | 370 | 1.5618 | 13.3027 | 1.5613 | 23.7019 | 24.0019 | 23.4018 | 0.002627 | 0.001269 | 1.5015 | 0.96798 | 0.98266 | 8.5177
Be | 3.35 |  |  | 3.35 | 9.2635
Li
Total | 86.9524 |  |  | 100 | 100
Formula | Oxide
FeO | 17.446
MgO | 7.8393
Al2O3 | 0.20988
SiO2
P2O5 | 39.9552
Na2O
CaO | 9.8937
K2O | 0.069935
MnO | 1.6836
ZnO | 0.17431
As2O3 | 0.17561
SrO | 0.00509
BaO | 0.20234
BeO | 9.2975
Li2O
Total | 86.9524
71 / 1 . X = 13012. Y = 25613. Z = 192. Comment : r60893 light
Fe | 12.3681 | 0.6898 | 1630 | 14.4413 | 5.5135 | 528.8212 | 10 | 5279 | 60.4505 | 517.0208 | 44.8136 | 11.8005 | 0 | 11.8005 | 1.193 | 0.1026 | 1.1986 | 1.0018 | 0.99981 | 8.5528
Mg | 5.2762 | 0.22679 | 496 | 6.1606 | 5.4044 | 581.2126 | 10 | 5801 | 66.6813 | 570.3122 | 53.3201 | 10.9004 | 14.6007 | 7.2002 | 0.14942 | 0.031033 | 0.9987 | 1.7003 | 1.0012 | 8.5528
Al | 0.081886 | 0.035999 | 331 | 0.095612 | 0.075556 | 18.2011 | 10 | 182 | 1.2745 | 10.9009 | 2.4932 | 7.3002 | 6.8002 | 7.8002 | 0.003703 | 0.000536 | 1.0358 | 1.4816 | 1.0041 | 8.5528
Si
P SP2/1
P SP3/1
P | 17.5112 | 0.53744 | 568 | 20.4466 | 14.0749 | 901.5241 | 20 | 17977 | 104.6586 | 895.124 | 140.8599 | 6.4001 | 8.3002 | 4.5001 | 0.88837 | 0.14213 | 1.0521 | 1.1656 | 1.0094 | 8.5528
O | 38.9335 |  |  | 45.4597 | 60.5798
Na
Ca | 7.3238 | 0.14359 | 279 | 8.5514 | 4.5492 | 1442.484 | 20 | 28713 | 166.0313 | 1420.032 | 64.2484 | 22.4517 | 22.3016 | 22.6017 | 0.18247 | 0.066706 | 1.0645 | 1.0368 | 0.99365 | 8.5528
K | 0.017897 | 0.028248 | 317 | 0.020897 | 0.011396 | 9.9003 | 10 | 99 | 0.29232 | 2.5001 | 1.3378 | 7.4002 | 7.8002 | 7.0002 | 0.001506 | 0.000158 | 1.0845 | 1.0592 | 0.98429 | 8.5528
Mn | 1.0033 | 0.17087 | 961 | 1.1714 | 0.45464 | 46.007 | 10 | 460 | 4.7244 | 40.4069 | 8.2154 | 5.6001 | 4.8001 | 6.4001 | 0.02682 | 0.008262 | 1.2154 | 1.0053 | 0.99414 | 8.5528
Zn | 0.10495 | 0.18458 | 2099 | 0.12254 | 0.039962 | 11.1004 | 10 | 111 | 0.28063 | 2.4002 | 1.2759 | 8.7003 | 9.2003 | 8.2002 | 0.001321 | 0.000826 | 1.267 | 1.0032 | 0.99981 | 8.5528
As | 0.090884 | 0.11732 | 1305 | 0.10612 | 0.0302 | 9.4003 | 10 | 94 | 0.39755 | 3.4002 | 1.5667 | 6.0001 | 6.0001 | 0 | 0.001639 | 0.000528 | 1.2692 | 1.36 | 0.99708 | 8.5528
Sr | 0.008567 | 0.087155 | 1062 | 0.010003 | 0.002434 | 1.2 | 20 | 24 | 0.011692 | 0.1 | 1.0909 | 1.1 | 1.1 | 1.1 | 0.000152 | 6.1e-05 | 1.3123 | 1.0769 | 0.99085 | 8.5528
Ba | 0.05458 | 0.090236 | 1043 | 0.063729 | 0.009894 | 26.3023 | 10 | 263 | 0.46775 | 4.0006 | 1.1794 | 22.3017 | 26.0022 | 18.6011 | 0.000787 | 0.00038 | 1.5067 | 0.96842 | 0.98431 | 8.5528
Be | 3.35 |  |  | 3.35 | 9.2542
Li
Total | 86.1248 |  |  | 100 | 100
Formula | Oxide
FeO | 15.9115
MgO | 8.7495
Al2O3 | 0.15472
SiO2
P2O5 | 40.1255
Na2O
CaO | 10.2474
K2O | 0.021559
MnO | 1.2955
ZnO | 0.13063
As2O3 | 0.12
SrO | 0.010131
BaO | 0.060939
BeO | 9.2975
Li2O
Total | 86.1248
72 / 1 . X = 13263. Y = 25536. Z = 192. Comment : r60893 light
Fe | 12.6736 | 0.70178 | 1657 | 14.8124 | 5.6659 | 542.1683 | 10 | 5412 | 61.9642 | 529.9678 | 44.4382 | 12.2005 | 0 | 12.2005 | 1.2228 | 0.10517 | 1.198 | 1.0017 | 0.99992 | 8.5528
Mg | 5.2242 | 0.22601 | 509 | 6.1058 | 5.3665 | 574.6878 | 10 | 5736 | 65.86 | 563.2874 | 50.4092 | 11.4004 | 14.2007 | 8.6002 | 0.14758 | 0.030651 | 0.99824 | 1.7053 | 1.0012 | 8.5528
Al | 0.042852 | 0.033225 | 346 | 0.050083 | 0.039652 | 13.7006 | 10 | 137 | 0.6665 | 5.7004 | 1.7125 | 8.0002 | 8.6002 | 7.4002 | 0.001936 | 0.000281 | 1.0354 | 1.4833 | 1.0041 | 8.5528
Si
P SP2/1
P SP3/1
P | 17.355 | 0.53409 | 591 | 20.2839 | 13.9894 | 894.382 | 20 | 17835 | 103.7592 | 887.4318 | 128.6848 | 6.9502 | 9.0003 | 4.9001 | 0.88073 | 0.14091 | 1.0516 | 1.1658 | 1.0094 | 8.5528
O | 38.7746 |  |  | 45.3183 | 60.5056
Na
Ca | 7.37 | 0.14411 | 284 | 8.6138 | 4.591 | 1453.589 | 20 | 28933 | 167.2303 | 1430.288 | 62.3809 | 23.3018 | 20.4014 | 26.2023 | 0.18379 | 0.067187 | 1.064 | 1.0365 | 0.99347 | 8.5528
K | 0.015018 | 0.02789 | 317 | 0.017552 | 0.00959 | 9.5003 | 10 | 95 | 0.24555 | 2.1001 | 1.2838 | 7.4002 | 6.4001 | 8.4002 | 0.001265 | 0.000133 | 1.084 | 1.0588 | 0.98407 | 8.5528
Mn | 1.1317 | 0.18036 | 985 | 1.3227 | 0.51432 | 51.5087 | 10 | 515 | 5.3326 | 45.6086 | 8.7301 | 5.9001 | 6.2001 | 5.6001 | 0.030273 | 0.009325 | 1.2147 | 1.0052 | 0.99406 | 8.5528
Zn | 0.03497 | 0.19713 | 2344 | 0.040872 | 0.013354 | 11.7005 | 10 | 117 | 0.093544 | 0.80006 | 1.0734 | 10.9004 | 10.8004 | 11.0004 | 0.00044 | 0.000275 | 1.2663 | 1.0034 | 0.99985 | 8.5528
As | 0.072343 | 0.11225 | 1264 | 0.084552 | 0.024108 | 8.3002 | 10 | 83 | 0.3157 | 2.7001 | 1.4822 | 5.6001 | 5.6001 | 0 | 0.001302 | 0.000419 | 1.2686 | 1.3639 | 0.99711 | 8.5528
Sr | 1e-05 | -0.000172 |  | 1.2e-05 | 3e-06 | 0.8 | 20 | 16 | -0.005846 | -0.05 | 0.94118 | 0.85 | 0.7 | 1 | -7.6e-05 | -3.1e-05 | 1.3117 | 1.0773 | 0.99092 | 8.5528
Ba | 1e-05 | -0.000155 |  | 1.2e-05 | 2e-06 | 21.1015 | 10 | 211 | -0.046775 | -0.40006 | 0.98139 | 21.5015 | 20.8014 | 22.2016 | -7.9e-05 | -3.8e-05 | 1.5059 | 0.9684 | 0.98377 | 8.5528
Be | 3.35 |  |  | 3.35 | 9.2807
Li
Total | 86.0444 |  |  | 100 | 100
Formula | Oxide
FeO | 16.3045
MgO | 8.6633
Al2O3 | 0.080968
SiO2
P2O5 | 39.7675
Na2O
CaO | 10.3122
K2O | 0.018091
MnO | 1.4613
ZnO | 0.043528
As2O3 | 0.095517
SrO | 1.2e-05
BaO | 1.1e-05
BeO | 9.2975
Li2O
Total | 86.0444
73 / 1 . X = 13287. Y = 25436. Z = 192. Comment : r60893 light
Fe | 11.1415 | 0.64008 | 1415 | 13.1738 | 4.9689 | 472.8366 | 10 | 4721 | 54.246 | 464.0364 | 53.7299 | 8.8003 | 0 | 8.8003 | 1.0705 | 0.092069 | 1.2032 | 1.0017 | 0.99999 | 8.5543
Mg | 6.0338 | 0.24338 | 544 | 7.1344 | 6.1832 | 674.1967 | 10 | 6727 | 77.2355 | 660.6959 | 49.9377 | 13.5008 | 20.4014 | 6.6001 | 0.17306 | 0.035945 | 1.002 | 1.6717 | 1.0011 | 8.5543
Al | 0.18174 | 0.046539 | 370 | 0.21489 | 0.16776 | 33.4037 | 10 | 334 | 2.8294 | 24.2034 | 3.6307 | 9.2003 | 8.8003 | 9.6003 | 0.00822 | 0.001191 | 1.0393 | 1.4763 | 1.004 | 8.5543
Si
P SP2/1
P SP3/1
P | 17.3935 | 0.53523 | 576 | 20.5662 | 13.9866 | 893.4766 | 20 | 17817 | 103.6819 | 886.9265 | 136.4051 | 6.5502 | 9.6003 | 3.5 | 0.88008 | 0.14081 | 1.0557 | 1.164 | 1.0095 | 8.5543
O | 38.8861 |  |  | 45.9793 | 60.5333
Na
Ca | 7.3391 | 0.14408 | 285 | 8.6778 | 4.5607 | 1440.566 | 20 | 28675 | 165.6844 | 1417.314 | 61.9551 | 23.2518 | 22.1016 | 24.402 | 0.18209 | 0.066566 | 1.0682 | 1.0365 | 0.99437 | 8.5543
K | 0.005028 | 0.027844 | 331 | 0.005945 | 0.003203 | 8.7003 | 10 | 87 | 0.081835 | 0.70004 | 1.0875 | 8.0002 | 8.6002 | 7.4002 | 0.000421 | 4.4e-05 | 1.0883 | 1.0589 | 0.98448 | 8.5543
Mn | 0.71559 | 0.15367 | 1038 | 0.84612 | 0.32442 | 35.2041 | 10 | 352 | 3.3555 | 28.7039 | 5.4159 | 6.5001 | 6.2001 | 6.8002 | 0.019049 | 0.005868 | 1.2199 | 1.0053 | 0.99474 | 8.5543
Zn | 1e-05 | -5e-05 |  | 1.2e-05 | 4e-06 | 10.9004 | 10 | 109 | -0.10522 | -0.90007 | 0.92373 | 11.8005 | 11.0004 | 12.6005 | -0.000495 | -0.00031 | 1.2722 | 1.0025 | 0.99994 | 8.5543
As | 0.026377 | 0.11412 | 1349 | 0.031189 | 0.008769 | 7.6002 | 10 | 76 | 0.11691 | 1 | 1.1515 | 6.6001 | 6.6001 | 0 | 0.000482 | 0.000155 | 1.2734 | 1.338 | 0.99701 | 8.5543
Sr | 0.017157 | 0.09629 | 1149 | 0.020286 | 0.004877 | 1.5 | 20 | 30 | 0.02338 | 0.2 | 1.1538 | 1.3 | 1.2 | 1.4 | 0.000303 | 0.000122 | 1.3167 | 1.075 | 0.99076 | 8.5543
Ba | 1e-05 | -0.000125 |  | 1.2e-05 | 2e-06 | 21.4015 | 10 | 214 | -0.05846 | -0.50009 | 0.97717 | 21.9016 | 24.2019 | 19.6013 | -9.8e-05 | -4.7e-05 | 1.5121 | 0.96848 | 0.98593 | 8.5543
Be | 3.35 |  |  | 3.35 | 9.2583
Li
Total | 85.0898 |  |  | 100 | 100
Formula | Oxide
FeO | 14.3335
MgO | 10.0058
Al2O3 | 0.34339
SiO2
P2O5 | 39.8556
Na2O
CaO | 10.2688
K2O | 0.006056
MnO | 0.92399
ZnO | 1.2e-05
As2O3 | 0.034827
SrO | 0.020289
BaO | 1.1e-05
BeO | 9.2975
Li2O
Total | 85.0898
74 / 1 . X = 13348. Y = 25367. Z = 192. Comment : r60893 light
Fe | 10.5032 | 0.64019 | 1588 | 12.7333 | 4.7806 | 398.7239 | 10 | 3982 | 51.0966 | 389.9237 | 45.3082 | 8.8003 | 0 | 8.8003 | 1.0084 | 0.086724 | 1.2038 | 1.0018 | 0.99986 | 7.6311
Mg | 5.9798 | 0.25457 | 582 | 7.2494 | 6.2538 | 597.2749 | 10 | 5961 | 76.6566 | 584.9743 | 48.5565 | 12.3006 | 18.2011 | 6.4001 | 0.17177 | 0.035676 | 1.0025 | 1.6674 | 1.0011 | 7.6311
Al | 0.19442 | 0.04735 | 337 | 0.2357 | 0.18316 | 29.1028 | 10 | 291 | 3.0274 | 23.1027 | 4.8504 | 6.0001 | 6.4001 | 5.6001 | 0.008796 | 0.001274 | 1.0398 | 1.4753 | 1.004 | 7.6311
Si
P SP2/1
P SP3/1
P | 17.0231 | 0.54487 | 659 | 20.6375 | 13.9701 | 779.7513 | 20 | 15555 | 101.2896 | 772.9511 | 114.6661 | 6.8002 | 10.1003 | 3.5 | 0.85977 | 0.13756 | 1.0562 | 1.1643 | 1.0095 | 7.6311
O | 38.0957 |  |  | 46.1842 | 60.522
Na
Ca | 7.0615 | 0.14807 | 294 | 8.5608 | 4.4784 | 1234.862 | 20 | 24597 | 159.251 | 1215.26 | 62.9991 | 19.6013 | 19.2012 | 20.0013 | 0.17502 | 0.063982 | 1.0687 | 1.0368 | 0.99453 | 7.6311
K | 0.017731 | 0.031339 | 355 | 0.021496 | 0.011527 | 9.5003 | 10 | 95 | 0.28831 | 2.2001 | 1.3014 | 7.3002 | 6.2001 | 8.4002 | 0.001485 | 0.000156 | 1.0888 | 1.0592 | 0.98477 | 7.6311
Mn | 0.6069 | 0.15146 | 1054 | 0.73576 | 0.2808 | 27.0024 | 10 | 270 | 2.8439 | 21.7023 | 5.0947 | 5.3001 | 5.8001 | 4.8001 | 0.016145 | 0.004973 | 1.2205 | 1.0053 | 0.99485 | 7.6311
Zn | 0.083638 | 0.21235 | 2466 | 0.1014 | 0.032517 | 11.2004 | 10 | 112 | 0.22279 | 1.7001 | 1.179 | 9.5003 | 10.0003 | 9.0003 | 0.001049 | 0.000656 | 1.2729 | 1.0023 | 0.99996 | 7.6311
As | 0.017704 | 0.14052 | 1680 | 0.021463 | 0.006006 | 8.8003 | 10 | 88 | 0.07863 | 0.60003 | 1.0732 | 8.2002 | 8.2002 | 0 | 0.000324 | 0.000104 | 1.274 | 1.3346 | 0.99699 | 7.6311
Sr | 0.062519 | 0.10099 | 1086 | 0.075793 | 0.018137 | 1.55 | 20 | 31 | 0.085178 | 0.65001 | 1.7222 | 0.9 | 0.8 | 1 | 0.001105 | 0.000446 | 1.3174 | 1.0747 | 0.99075 | 7.6311
Ba | 0.076948 | 0.090705 | 1022 | 0.093286 | 0.014243 | 21.8016 | 10 | 218 | 0.6553 | 5.0006 | 1.2976 | 16.8009 | 17.201 | 16.4009 | 0.001102 | 0.000532 | 1.5129 | 0.9684 | 0.98648 | 7.6311
Be | 3.35 |  |  | 3.35 | 9.4487
Li
Total | 83.0732 |  |  | 100 | 100
Formula | Oxide
FeO | 13.5123
MgO | 9.9163
Al2O3 | 0.36736
SiO2
P2O5 | 39.007
Na2O
CaO | 9.8804
K2O | 0.021359
MnO | 0.78365
ZnO | 0.10411
As2O3 | 0.023375
SrO | 0.073935
BaO | 0.085913
BeO | 9.2975
Li2O
Total | 83.0732
75 / 1 . X = 13527. Y = 25523. Z = 192. Comment : r60893 light
Fe | 11.2787 | 0.64485 | 1383 | 13.2476 | 5.0123 | 478.2536 | 10 | 4775 | 54.9748 | 469.8534 | 56.9334 | 8.4002 | 0 | 8.4002 | 1.0849 | 0.093306 | 1.202 | 1.0018 | 0.99991 | 8.5467
Mg | 6.033 | 0.24372 | 555 | 7.0861 | 6.1604 | 673.3931 | 10 | 6719 | 77.1517 | 659.3923 | 48.0969 | 14.0008 | 19.8013 | 8.2002 | 0.17288 | 0.035906 | 1.0012 | 1.675 | 1.0011 | 8.5467
Al | 0.15576 | 0.04292 | 340 | 0.18295 | 0.14327 | 28.4027 | 10 | 284 | 2.4223 | 20.7025 | 3.6886 | 7.7002 | 8.2002 | 7.2002 | 0.007037 | 0.001019 | 1.0384 | 1.4791 | 1.0041 | 8.5467
Si
P SP2/1
P SP3/1
P | 17.4259 | 0.53617 | 581 | 20.4679 | 13.963 | 894.0802 | 20 | 17829 | 103.8331 | 887.4301 | 134.4451 | 6.6502 | 7.9002 | 5.4001 | 0.88136 | 0.14101 | 1.0548 | 1.1658 | 1.0095 | 8.5467
O | 39.0117 |  |  | 45.8219 | 60.5136
Na
Ca | 7.3435 | 0.14405 | 279 | 8.6254 | 4.5473 | 1440.364 | 20 | 28671 | 165.9193 | 1418.062 | 64.5855 | 22.3016 | 20.5014 | 24.1019 | 0.18235 | 0.066661 | 1.0673 | 1.0368 | 0.99427 | 8.5467
K | 0.012214 | 0.027854 | 321 | 0.014346 | 0.007753 | 9.2003 | 10 | 92 | 0.19892 | 1.7001 | 1.2267 | 7.5002 | 7.6002 | 7.4002 | 0.001024 | 0.000108 | 1.0874 | 1.0592 | 0.98453 | 8.5467
Mn | 0.78539 | 0.15886 | 1038 | 0.92249 | 0.3548 | 38.0048 | 10 | 380 | 3.6862 | 31.5046 | 5.8468 | 6.5001 | 6.8002 | 6.2001 | 0.020926 | 0.006446 | 1.2188 | 1.0053 | 0.99469 | 8.5467
Zn | 0.039478 | 0.1884 | 2232 | 0.04637 | 0.014986 | 10.7004 | 10 | 107 | 0.10531 | 0.90006 | 1.0918 | 9.8003 | 9.0003 | 10.6004 | 0.000496 | 0.00031 | 1.2709 | 1.0026 | 0.99981 | 8.5467
As | 0.089866 | 0.12835 | 1449 | 0.10555 | 0.029769 | 11.0004 | 10 | 110 | 0.39784 | 3.4002 | 1.4474 | 7.6002 | 7.6002 | 0 | 0.00164 | 0.000528 | 1.2723 | 1.3406 | 0.99703 | 8.5467
Sr | 0.073018 | 0.10228 | 1087 | 0.085764 | 0.020682 | 2 | 20 | 40 | 0.099454 | 0.85001 | 1.7391 | 1.15 | 2 | 0.3 | 0.001291 | 0.000521 | 1.3156 | 1.0763 | 0.99085 | 8.5467
Ba | 0.037027 | 0.086974 | 1017 | 0.043491 | 0.006692 | 23.7019 | 10 | 237 | 0.31596 | 2.7004 | 1.1286 | 21.0015 | 21.8016 | 20.2014 | 0.000531 | 0.000257 | 1.5108 | 0.96852 | 0.98579 | 8.5467
Be | 3.35 |  |  | 3.35 | 9.2255
Li
Total | 85.6354 |  |  | 100 | 100
Formula | Oxide
FeO | 14.51
MgO | 10.0045
Al2O3 | 0.2943
SiO2
P2O5 | 39.9299
Na2O
CaO | 10.275
K2O | 0.014713
MnO | 1.0141
ZnO | 0.049139
As2O3 | 0.11865
SrO | 0.086351
BaO | 0.041341
BeO | 9.2975
Li2O
Total | 85.6354
76 / 1 . X = 13487. Y = 25626. Z = 192. Comment : r60893 light
Fe | 12.5363 | 0.6909 | 1260 | 14.6518 | 5.5976 | 530.9286 | 10 | 5300 | 61.2803 | 523.9284 | 75.8452 | 7.0002 | 0 | 7.0002 | 1.2093 | 0.10401 | 1.1983 | 1.0017 | 0.99997 | 8.5497
Mg | 5.5296 | 0.23362 | 558 | 6.4627 | 5.6732 | 611.3308 | 10 | 6101 | 69.889 | 597.5302 | 44.2972 | 13.8007 | 17.0009 | 10.6004 | 0.1566 | 0.032526 | 0.99847 | 1.7001 | 1.0012 | 8.5497
Al | 0.1251 | 0.040841 | 347 | 0.14621 | 0.11562 | 24.602 | 10 | 246 | 1.9418 | 16.6018 | 3.0752 | 8.0002 | 8.8003 | 7.2002 | 0.005642 | 0.000817 | 1.0356 | 1.4859 | 1.0042 | 8.5497
Si
P SP2/1
P SP3/1
P | 17.2145 | 0.53102 | 553 | 20.1194 | 13.8589 | 884.1723 | 20 | 17632 | 102.708 | 878.1222 | 146.1412 | 6.0501 | 6.6001 | 5.5001 | 0.87181 | 0.13948 | 1.0519 | 1.1679 | 1.0095 | 8.5497
O | 38.7723 |  |  | 45.315 | 60.4271
Na
Ca | 7.2149 | 0.14247 | 286 | 8.4324 | 4.4888 | 1422.749 | 20 | 28322 | 163.6487 | 1399.147 | 60.2812 | 23.6018 | 24.902 | 22.3016 | 0.17985 | 0.065748 | 1.0642 | 1.0367 | 0.9935 | 8.5497
K | 0.023625 | 0.031197 | 347 | 0.027611 | 0.015067 | 12.2005 | 10 | 122 | 0.386 | 3.3002 | 1.3708 | 8.9003 | 9.0003 | 8.8003 | 0.001988 | 0.000209 | 1.0843 | 1.059 | 0.98436 | 8.5497
Mn | 1.12 | 0.1724 | 777 | 1.309 | 0.50835 | 48.7078 | 10 | 487 | 5.2759 | 45.1078 | 13.5298 | 3.6 | 3.6 | 3.6 | 0.029951 | 0.009226 | 1.2151 | 1.0052 | 0.99413 | 8.5497
Zn | 1e-05 | -4.8e-05 |  | 1.2e-05 | 4e-06 | 10.0003 | 10 | 100 | -0.10527 | -0.90006 | 0.91743 | 10.9004 | 11.0004 | 10.8004 | -0.000496 | -0.00031 | 1.2667 | 1.0033 | 0.99981 | 8.5497
As | 0.093563 | 0.11427 | 1261 | 0.10935 | 0.031141 | 9.1003 | 10 | 91 | 0.40939 | 3.5002 | 1.625 | 5.6001 | 5.6001 | 0 | 0.001688 | 0.000544 | 1.2689 | 1.3599 | 0.99712 | 8.5497
Sr | 0.030064 | 0.097275 | 1130 | 0.035137 | 0.008556 | 1.6 | 20 | 32 | 0.040937 | 0.35 | 1.28 | 1.25 | 1.4 | 1.1 | 0.000531 | 0.000214 | 1.312 | 1.0794 | 0.99107 | 8.5497
Ba | 0.035456 | 0.089622 | 1051 | 0.041439 | 0.006438 | 25.3021 | 10 | 253 | 0.30415 | 2.6004 | 1.1145 | 22.7017 | 23.4018 | 22.0016 | 0.000512 | 0.000247 | 1.5063 | 0.96814 | 0.98389 | 8.5497
Be | 3.35 |  |  | 3.35 | 9.2692
Li
Total | 86.0455 |  |  | 100 | 100
Formula | Oxide
FeO | 16.1279
MgO | 9.1697
Al2O3 | 0.23638
SiO2
P2O5 | 39.4456
Na2O
CaO | 10.0951
K2O | 0.028459
MnO | 1.4462
ZnO | 1.2e-05
As2O3 | 0.12354
SrO | 0.035554
BaO | 0.039587
BeO | 9.2975
Li2O
Total | 86.0455
77 / 1 . X = 13358. Y = 25722. Z = 192. Comment : r60893 light
Fe | 11.0558 | 0.63723 | 1446 | 12.9594 | 4.9047 | 469.727 | 10 | 4690 | 53.8937 | 460.5267 | 51.0557 | 9.2003 | 0 | 9.2003 | 1.0636 | 0.091471 | 1.202 | 1.0017 | 0.99999 | 8.5451
Mg | 5.9967 | 0.24315 | 564 | 7.0292 | 6.1128 | 669.1744 | 10 | 6677 | 76.6256 | 654.7737 | 46.4681 | 14.4007 | 18.4011 | 10.4004 | 0.1717 | 0.035661 | 1.0012 | 1.6765 | 1.0012 | 8.5451
Al | 0.014285 | 0.029666 | 340 | 0.016744 | 0.013117 | 9.6003 | 10 | 96 | 0.22236 | 1.9001 | 1.2468 | 7.7002 | 6.4001 | 9.0003 | 0.000646 | 9.4e-05 | 1.0384 | 1.4779 | 1.004 | 8.5451
Si
P SP2/1
P SP3/1
P | 17.5755 | 0.53936 | 595 | 20.6017 | 14.0586 | 903.6367 | 20 | 18019 | 104.9299 | 896.6365 | 129.0871 | 7.0002 | 10.7004 | 3.3 | 0.89067 | 0.1425 | 1.0548 | 1.1636 | 1.0094 | 8.5451
O | 39.1026 |  |  | 45.8353 | 60.5499
Na
Ca | 7.3954 | 0.14476 | 290 | 8.6687 | 4.5715 | 1452.428 | 20 | 28910 | 167.1515 | 1428.326 | 60.2619 | 24.1019 | 24.802 | 23.4018 | 0.1837 | 0.067156 | 1.0673 | 1.0366 | 0.99414 | 8.5451
K | 0.000718 | 0.027172 | 329 | 0.000842 | 0.000455 | 8.0002 | 10 | 80 | 0.011703 | 0.1 | 1.0127 | 7.9002 | 8.0002 | 7.8002 | 6e-05 | 6e-06 | 1.0874 | 1.059 | 0.98436 | 8.5451
Mn | 1.2324 | 0.19066 | 1076 | 1.4446 | 0.55579 | 56.4105 | 10 | 564 | 5.7823 | 49.4103 | 8.0585 | 7.0002 | 7.0002 | 7.0002 | 0.032826 | 0.010112 | 1.2188 | 1.0053 | 0.99493 | 8.5451
Zn | 1e-05 | -2.7e-05 |  | 1.2e-05 | 4e-06 | 10.7004 | 10 | 107 | -0.19896 | -1.7001 | 0.8629 | 12.4005 | 12.0005 | 12.8005 | -0.000936 | -0.000585 | 1.2709 | 1.0027 | 0.99993 | 8.5451
As | 0.034395 | 0.12011 | 1412 | 0.040317 | 0.011374 | 8.5002 | 10 | 85 | 0.15214 | 1.3001 | 1.1806 | 7.2002 | 7.2002 | 0 | 0.000627 | 0.000202 | 1.2723 | 1.3417 | 0.99704 | 8.5451
Sr | 0.038584 | 0.10208 | 1170 | 0.045227 | 0.01091 | 1.8 | 20 | 36 | 0.052662 | 0.45 | 1.3333 | 1.35 | 1.6 | 1.1 | 0.000683 | 0.000276 | 1.3156 | 1.0743 | 0.99072 | 8.5451
Ba | 0.006856 | 0.090579 | 1087 | 0.008036 | 0.001237 | 24.502 | 10 | 245 | 0.058522 | 0.50008 | 1.0208 | 24.0019 | 24.402 | 23.6018 | 9.8e-05 | 4.8e-05 | 1.5108 | 0.96848 | 0.98549 | 8.5451
Be | 3.35 |  |  | 3.35 | 9.2096
Li
Total | 85.8033 |  |  | 100 | 100
Formula | Oxide
FeO | 14.2232
MgO | 9.9443
Al2O3 | 0.026991
SiO2
P2O5 | 40.2728
Na2O
CaO | 10.3476
K2O | 0.000865
MnO | 1.5913
ZnO | 1.2e-05
As2O3 | 0.045412
SrO | 0.045629
BaO | 0.007655
BeO | 9.2975
Li2O
Total | 85.8033
78 / 1 . X = 13011. Y = 25616. Z = 192. Comment : r60893 light
Fe | 12.2752 | 0.68614 | 1567 | 14.5014 | 5.5306 | 521.5963 | 10 | 5207 | 59.9688 | 510.7959 | 48.2942 | 10.8004 | 0 | 10.8004 | 1.1834 | 0.10178 | 1.1986 | 1.0018 | 0.99994 | 8.5177
Mg | 4.9709 | 0.22106 | 558 | 5.8724 | 5.1462 | 548.6917 | 10 | 5477 | 62.8093 | 534.991 | 40.0484 | 13.7007 | 19.2012 | 8.2002 | 0.14074 | 0.029231 | 0.9987 | 1.7007 | 1.0012 | 8.5177
Al | 0.14139 | 0.040887 | 325 | 0.16703 | 0.13185 | 25.8022 | 10 | 258 | 2.2074 | 18.802 | 3.6859 | 7.0002 | 6.8002 | 7.2002 | 0.006413 | 0.000929 | 1.0358 | 1.4771 | 1.0041 | 8.5177
Si
P SP2/1
P SP3/1
P | 17.3633 | 0.53453 | 548 | 20.5124 | 14.1053 | 890.2075 | 20 | 17752 | 103.82 | 884.3074 | 150.8792 | 5.9001 | 8.3002 | 3.5 | 0.88125 | 0.141 | 1.0521 | 1.1645 | 1.0094 | 8.5177
O | 38.5444 |  |  | 45.535 | 60.6159
Na
Ca | 7.3184 | 0.14375 | 277 | 8.6457 | 4.5945 | 1435.115 | 20 | 28567 | 165.909 | 1413.163 | 65.3763 | 21.9516 | 21.0015 | 22.9017 | 0.18234 | 0.066656 | 1.0645 | 1.0367 | 0.99364 | 8.5177
K | 0.008624 | 0.030029 | 353 | 0.010188 | 0.00555 | 10.3003 | 10 | 103 | 0.14089 | 1.2001 | 1.1319 | 9.1003 | 11.0004 | 7.2002 | 0.000726 | 7.6e-05 | 1.0845 | 1.0591 | 0.98414 | 8.5177
Mn | 1.015 | 0.17373 | 1006 | 1.1991 | 0.46489 | 46.8072 | 10 | 468 | 4.7791 | 40.7071 | 7.6732 | 6.1001 | 6.4001 | 5.8001 | 0.027131 | 0.008357 | 1.2154 | 1.0054 | 0.99421 | 8.5177
Zn | 0.026346 | 0.1989 | 2376 | 0.031125 | 0.01014 | 11.7005 | 10 | 117 | 0.070446 | 0.60004 | 1.0541 | 11.1004 | 9.4003 | 12.8005 | 0.000332 | 0.000207 | 1.267 | 1.0033 | 0.99987 | 8.5177
As | 0.064426 | 0.11502 | 1310 | 0.07611 | 0.021637 | 8.4002 | 10 | 84 | 0.28178 | 2.4001 | 1.4 | 6.0001 | 6.0001 | 0 | 0.001162 | 0.000374 | 1.2692 | 1.3603 | 0.99704 | 8.5177
Sr | 0.047234 | 0.095535 | 1064 | 0.0558 | 0.013564 | 1.65 | 20 | 33 | 0.064572 | 0.55 | 1.5 | 1.1 | 1.6 | 0.6 | 0.000838 | 0.000338 | 1.3123 | 1.0752 | 0.99078 | 8.5177
Ba | 0.036996 | 0.087676 | 1026 | 0.043706 | 0.006778 | 24.1019 | 10 | 241 | 0.31703 | 2.7004 | 1.1262 | 21.4015 | 24.2019 | 18.6011 | 0.000533 | 0.000258 | 1.5067 | 0.96855 | 0.98427 | 8.5177
Be | 3.35 |  |  | 3.35 | 9.3532
Li
Total | 85.1623 |  |  | 100 | 100
Formula | Oxide
FeO | 15.7919
MgO | 8.2432
Al2O3 | 0.26715
SiO2
P2O5 | 39.7864
Na2O
CaO | 10.24
K2O | 0.010389
MnO | 1.3106
ZnO | 0.032794
As2O3 | 0.085063
SrO | 0.055859
BaO | 0.041306
BeO | 9.2975
Li2O
Total | 85.1623
79 / 1 . X = -13325. Y = -117. Z = 186. Comment : lefangite from r060954
Fe | 12.4088 | 0.68662 | 1571 | 14.3734 | 5.8595 | 540.4622 | 10 | 5395 | 62.0804 | 529.0618 | 47.4072 | 11.4004 | 0 | 11.4004 | 1.2251 | 0.10537 | 1.1759 | 0.99809 | 0.99999 | 8.5222
Mg | 0.092598 | 0.043008 | 396 | 0.10726 | 0.10047 | 16.4009 | 10 | 164 | 1.15 | 9.8007 | 2.4849 | 6.6001 | 7.6002 | 5.6001 | 0.002577 | 0.000535 | 0.98134 | 1.7715 | 0.99909 | 8.5222
Al | 11.739 | 0.30783 | 473 | 13.5976 | 11.4735 | 1633.559 | 10 | 16248 | 189.7817 | 1617.358 | 100.8315 | 16.2009 | 18.2011 | 14.2007 | 0.55137 | 0.079873 | 1.0178 | 1.439 | 1.0059 | 8.5222
Si
P SP2/1
P SP3/1
P | 13.5805 | 0.45533 | 549 | 15.7306 | 11.5625 | 666.2114 | 20 | 13295 | 77.54 | 660.8113 | 123.3702 | 5.4001 | 6.4001 | 4.4001 | 0.65818 | 0.1053 | 1.0337 | 1.2419 | 1.0105 | 8.5222
O | 36.5032 |  |  | 42.2825 | 60.165
Na
Ca | 1.0826 | 0.05402 | 234 | 1.2541 | 0.71235 | 229.4736 | 20 | 4586 | 25.0197 | 213.2227 | 14.1207 | 16.2509 | 14.0007 | 18.5011 | 0.027497 | 0.010052 | 1.0453 | 1.0428 | 0.98791 | 8.5222
K | 0.054459 | 0.03386 | 342 | 0.063081 | 0.036732 | 16.2009 | 10 | 162 | 0.89186 | 7.6006 | 1.8838 | 8.6002 | 9.2003 | 8.0002 | 0.004593 | 0.000483 | 1.0652 | 1.0673 | 0.99187 | 8.5222
Mn | 9.6082 | 0.52436 | 1344 | 11.1294 | 4.6121 | 405.1409 | 10 | 4046 | 46.19 | 393.6405 | 35.2283 | 11.5004 | 12.8005 | 10.2003 | 0.26222 | 0.080774 | 1.1926 | 1.0006 | 0.99474 | 8.5222
Zn | 1e-05 | -5.8e-05 |  | 1.2e-05 | 4e-06 | 11.5004 | 10 | 115 | -0.09388 | -0.80007 | 0.93496 | 12.3005 | 13.6006 | 11.0004 | -0.000442 | -0.000276 | 1.242 | 1.0056 | 0.99997 | 8.5222
As | 0.019164 | 0.11049 | 1314 | 0.022198 | 0.006746 | 6.5001 | 10 | 65 | 0.082142 | 0.70003 | 1.1207 | 5.8001 | 5.8001 | 0 | 0.000339 | 0.000109 | 1.2471 | 1.415 | 0.99538 | 8.5222
Sr | 1e-05 | -2.4e-05 |  | 1.2e-05 | 3e-06 | 0.85 | 20 | 17 | -0.046937 | -0.4 | 0.68 | 1.25 | 1.3 | 1.2 | -0.000609 | -0.000246 | 1.2894 | 1.1666 | 0.99488 | 8.5222
Ba | 1e-05 | -1.9e-05 |  | 1.2e-05 | 2e-06 | 23.1018 | 10 | 231 | -0.41076 | -3.5006 | 0.86841 | 26.6024 | 29.4029 | 23.8019 | -0.000691 | -0.000334 | 1.4791 | 0.95877 | 0.96821 | 8.5222
Be
Li | 1.44 |  |  | 1.44 | 5.4711
Total | 86.5285 |  |  | 100 | 100
Formula | Oxide
FeO | 15.9638
MgO | 0.15355
Al2O3 | 22.1808
SiO2
P2O5 | 31.1185
Na2O
CaO | 1.5148
K2O | 0.065602
MnO | 12.4064
ZnO | 1.2e-05
As2O3 | 0.025303
SrO | 1.2e-05
BaO | 1.1e-05
BeO
Li2O | 3.0997
Total | 86.5285
80 / 1 . X = -13337. Y = -123. Z = 186. Comment : lefangite from r060955
Fe | 12.6898 | 0.6962 | 1587 | 14.6692 | 5.9879 | 556.6205 | 10 | 5556 | 63.5196 | 544.8201 | 47.1694 | 11.8005 | 0 | 11.8005 | 1.2535 | 0.10781 | 1.1755 | 0.99806 | 0.99986 | 8.5772
Mg | 0.13741 | 0.045741 | 371 | 0.15884 | 0.14898 | 20.4014 | 10 | 204 | 1.7023 | 14.6013 | 3.5174 | 5.8001 | 5.0001 | 6.6001 | 0.003814 | 0.000792 | 0.98102 | 1.7763 | 0.99913 | 8.5772
Al | 11.7278 | 0.30697 | 461 | 13.5572 | 11.4544 | 1638.512 | 10 | 16297 | 189.2239 | 1623.011 | 105.705 | 15.5008 | 17.401 | 13.6006 | 0.54975 | 0.079639 | 1.0175 | 1.4424 | 1.0059 | 8.5772
Si
P SP2/1
P SP3/1
P | 13.5397 | 0.45366 | 558 | 15.6517 | 11.5196 | 668.3709 | 20 | 13338 | 77.2654 | 662.7208 | 118.2935 | 5.6501 | 6.5001 | 4.8001 | 0.65585 | 0.10493 | 1.0333 | 1.2431 | 1.0106 | 8.5772
O | 36.5107 |  |  | 42.2058 | 60.1346
Na
Ca | 1.0424 | 0.052553 | 220 | 1.2049 | 0.68534 | 221.3115 | 20 | 4423 | 24.1 | 206.7108 | 15.1576 | 14.6007 | 12.9006 | 16.3009 | 0.026487 | 0.009683 | 1.045 | 1.0428 | 0.98784 | 8.5772
K | 0.012812 | 0.030499 | 353 | 0.014811 | 0.008636 | 11.1004 | 10 | 111 | 0.20987 | 1.8001 | 1.1936 | 9.3003 | 11.8005 | 6.8002 | 0.001081 | 0.000114 | 1.0648 | 1.0675 | 0.99191 | 8.5772
Mn | 9.4859 | 0.51679 | 1208 | 10.9655 | 4.5502 | 400.8295 | 10 | 4003 | 45.636 | 391.4292 | 42.6401 | 9.4003 | 10.4004 | 8.4002 | 0.25907 | 0.079805 | 1.1921 | 1.0005 | 0.99451 | 8.5772
Zn | 0.098517 | 0.19948 | 2297 | 0.11389 | 0.039709 | 13.2006 | 10 | 132 | 0.26817 | 2.3002 | 1.211 | 10.9004 | 12.0005 | 9.8003 | 0.001262 | 0.000789 | 1.2414 | 1.0056 | 0.99999 | 8.5772
As | 0.002726 | 0.11538 | 1395 | 0.003152 | 0.000959 | 6.7001 | 10 | 67 | 0.011659 | 0.1 | 1.0152 | 6.6001 | 6.6001 | 0 | 4.8e-05 | 1.5e-05 | 1.2467 | 1.4187 | 0.99542 | 8.5772
Sr | 1e-05 | -9.2e-05 |  | 1.2e-05 | 3e-06 | 0.9 | 20 | 18 | -0.011659 | -0.1 | 0.9 | 1 | 1.4 | 0.6 | -0.000151 | -6.1e-05 | 1.289 | 1.168 | 0.99493 | 8.5772
Ba | 0.012998 | 0.08874 | 1060 | 0.015026 | 0.002494 | 26.4023 | 10 | 264 | 0.11661 | 1.0002 | 1.0394 | 25.4021 | 25.2021 | 25.6022 | 0.000196 | 9.5e-05 | 1.4785 | 0.95865 | 0.968 | 8.5772
Be
Li | 1.44 |  |  | 1.44 | 5.4672
Total | 86.7007 |  |  | 100 | 100
Formula | Oxide
FeO | 16.3253
MgO | 0.22786
Al2O3 | 22.1596
SiO2
P2O5 | 31.0251
Na2O
CaO | 1.4585
K2O | 0.015434
MnO | 12.2485
ZnO | 0.12263
As2O3 | 0.0036
SrO | 1.2e-05
BaO | 0.014513
BeO
Li2O | 3.0997
Total | 86.7007
81 / 1 . X = -13350. Y = -125. Z = 186. Comment : lefangite from r060956
Fe | 12.3825 | 0.6868 | 1673 | 14.3626 | 5.8531 | 542.2687 | 10 | 5413 | 61.9491 | 529.2681 | 41.7112 | 13.0006 | 0 | 13.0006 | 1.2225 | 0.10514 | 1.176 | 0.99805 | 0.99994 | 8.5436
Mg | 0.12161 | 0.045015 | 383 | 0.14105 | 0.13208 | 19.1012 | 10 | 191 | 1.51 | 12.9011 | 3.0808 | 6.2001 | 6.0001 | 6.4001 | 0.003384 | 0.000703 | 0.98139 | 1.7717 | 0.99908 | 8.5436
Al | 11.8344 | 0.30924 | 495 | 13.7269 | 11.5786 | 1651.755 | 10 | 16428 | 191.2488 | 1633.953 | 92.7897 | 17.8011 | 19.2012 | 16.4009 | 0.55564 | 0.080491 | 1.0179 | 1.4393 | 1.0059 | 8.5436
Si
P SP2/1
P SP3/1
P | 13.4791 | 0.45232 | 492 | 15.6345 | 11.488 | 661.29 | 20 | 13197 | 76.8926 | 656.9399 | 152.0184 | 4.3501 | 5.4001 | 3.3 | 0.65268 | 0.10443 | 1.0337 | 1.2429 | 1.0105 | 8.5436
O | 36.4492 |  |  | 42.2778 | 60.1377
Na
Ca | 1.058 | 0.052926 | 217 | 1.2272 | 0.69688 | 223.014 | 20 | 4457 | 24.4526 | 208.9133 | 15.8159 | 14.1007 | 14.8007 | 13.4006 | 0.026874 | 0.009824 | 1.0454 | 1.0427 | 0.9879 | 8.5436
K | 0.022159 | 0.030554 | 341 | 0.025703 | 0.014962 | 11.7005 | 10 | 117 | 0.36287 | 3.1002 | 1.3605 | 8.6002 | 9.0003 | 8.2002 | 0.001869 | 0.000197 | 1.0652 | 1.0674 | 0.99191 | 8.5436
Mn | 9.5863 | 0.52096 | 1214 | 11.1193 | 4.6063 | 403.1356 | 10 | 4026 | 46.0854 | 393.7353 | 42.8854 | 9.4003 | 11.8005 | 7.0002 | 0.26162 | 0.080591 | 1.1927 | 1.0005 | 0.9947 | 8.5436
Zn | 0.038717 | 0.20034 | 2379 | 0.044909 | 0.015633 | 12.5005 | 10 | 125 | 0.10535 | 0.90007 | 1.0776 | 11.6005 | 12.2005 | 11.0004 | 0.000496 | 0.00031 | 1.242 | 1.0056 | 1 | 8.5436
As | 1e-05 | -8.3e-05 |  | 1.2e-05 | 4e-06 | 6.1001 | 10 | 61 | -0.058526 | -0.50002 | 0.92424 | 6.6001 | 6.6001 | 0 | -0.000241 | -7.8e-05 | 1.2472 | 1.4151 | 0.99537 | 8.5436
Sr | 1e-05 | -2.8e-05 |  | 1.2e-05 | 3e-06 | 0.9 | 20 | 18 | -0.040967 | -0.35 | 0.72 | 1.25 | 1.1 | 1.4 | -0.000532 | -0.000215 | 1.2895 | 1.1678 | 0.99494 | 8.5436
Ba | 1e-05 | -1.9e-05 |  | 1.2e-05 | 2e-06 | 23.7019 | 10 | 237 | -0.40974 | -3.5006 | 0.87131 | 27.2025 | 30.003 | 24.402 | -0.000689 | -0.000333 | 1.4792 | 0.95866 | 0.96816 | 8.5436
Be
Li | 1.44 |  |  | 1.44 | 5.4767
Total | 86.412 |  |  | 100 | 100
Formula | Oxide
FeO | 15.93
MgO | 0.20166
Al2O3 | 22.361
SiO2
P2O5 | 30.8861
Na2O
CaO | 1.4804
K2O | 0.026694
MnO | 12.3782
ZnO | 0.048192
As2O3 | 1.3e-05
SrO | 1.2e-05
BaO | 1.1e-05
BeO
Li2O | 3.0997
Total | 86.412
82 / 1 . X = -13360. Y = -94. Z = 186. Comment : lefangite from r060957
Fe | 12.6412 | 0.69436 | 1539 | 14.6684 | 5.9957 | 551.6022 | 10 | 5506 | 63.2645 | 540.6018 | 50.1438 | 11.0004 | 0 | 11.0004 | 1.2485 | 0.10738 | 1.1752 | 0.99828 | 0.99998 | 8.5451
Mg | 0.28601 | 0.058929 | 390 | 0.33187 | 0.3117 | 36.7044 | 10 | 367 | 3.5464 | 30.3043 | 5.7349 | 6.4001 | 6.2001 | 6.6001 | 0.007947 | 0.00165 | 0.98083 | 1.7748 | 0.9992 | 8.5451
Al | 11.4124 | 0.30271 | 450 | 13.2426 | 11.2037 | 1585.553 | 10 | 15773 | 183.8425 | 1570.952 | 108.5939 | 14.6007 | 18.4011 | 10.8004 | 0.53412 | 0.077374 | 1.0173 | 1.4451 | 1.0059 | 8.5451
Si
P SP2/1
P SP3/1
P | 13.3951 | 0.45058 | 539 | 15.5432 | 11.4551 | 658.9297 | 20 | 13150 | 76.4976 | 653.6796 | 125.5081 | 5.2501 | 6.8002 | 3.7 | 0.64933 | 0.10389 | 1.0331 | 1.2424 | 1.0105 | 8.5451
O | 36.2525 |  |  | 42.0661 | 60.0163
Na
Ca | 1.3808 | 0.059985 | 224 | 1.6022 | 0.91253 | 287.8231 | 20 | 5751 | 31.9332 | 272.8724 | 19.2514 | 14.9507 | 14.9007 | 15.0007 | 0.035095 | 0.01283 | 1.0447 | 1.0426 | 0.98792 | 8.5451
K | 0.042823 | 0.036339 | 391 | 0.04969 | 0.029011 | 17.401 | 10 | 174 | 0.70222 | 6.0006 | 1.5263 | 11.4004 | 12.0005 | 10.8004 | 0.003617 | 0.00038 | 1.0646 | 1.0671 | 0.99139 | 8.5451
Mn | 9.4385 | 0.51701 | 1263 | 10.9521 | 4.5507 | 398.1224 | 10 | 3976 | 45.397 | 387.922 | 39.0303 | 10.2004 | 11.8005 | 8.6002 | 0.25772 | 0.079387 | 1.1919 | 1.0008 | 0.99464 | 8.5451
Zn | 1e-05 | -5.8e-05 |  | 1.2e-05 | 4e-06 | 11.7005 | 10 | 117 | -0.09363 | -0.80008 | 0.936 | 12.5005 | 10.4004 | 14.6007 | -0.000441 | -0.000276 | 1.2411 | 1.0057 | 0.9999 | 8.5451
As | 0.05742 | 0.10343 | 1172 | 0.066628 | 0.0203 | 6.7001 | 10 | 67 | 0.24576 | 2.1001 | 1.4565 | 4.6001 | 4.6001 | 0 | 0.001013 | 0.000326 | 1.2465 | 1.4175 | 0.99549 | 8.5451
Sr | 0.032062 | 0.078935 | 893 | 0.037204 | 0.009693 | 1 | 20 | 20 | 0.040959 | 0.35 | 1.5385 | 0.65 | 0.7 | 0.6 | 0.000531 | 0.000215 | 1.2887 | 1.1667 | 0.99492 | 8.5451
Ba | 1e-05 | -9.7e-05 |  | 1.2e-05 | 2e-06 | 25.2021 | 10 | 252 | -0.081934 | -0.70013 | 0.97297 | 25.9022 | 27.8026 | 24.0019 | -0.000138 | -6.7e-05 | 1.4782 | 0.95926 | 0.96842 | 8.5451
Be
Li | 1.44 |  |  | 1.44 | 5.4953
Total | 86.3787 |  |  | 100 | 100
Formula | Oxide
FeO | 16.2628
MgO | 0.47429
Al2O3 | 21.5637
SiO2
P2O5 | 30.6936
Na2O
CaO | 1.932
K2O | 0.051585
MnO | 12.1873
ZnO | 1.2e-05
As2O3 | 0.075813
SrO | 0.037917
BaO | 1.1e-05
BeO
Li2O | 3.0997
Total | 86.3787
83 / 1 . X = -13367. Y = -100. Z = 186. Comment : lefangite from r060958
Fe | 12.5547 | 0.69116 | 1540 | 14.6073 | 5.955 | 547.6881 | 10 | 5467 | 62.7837 | 536.6877 | 49.788 | 11.0004 | 0 | 11.0004 | 1.239 | 0.10656 | 1.1761 | 0.99823 | 1 | 8.5482
Mg | 0.30342 | 0.05932 | 371 | 0.35303 | 0.33069 | 38.0048 | 10 | 380 | 3.7674 | 32.2047 | 6.5524 | 5.8001 | 5.4001 | 6.2001 | 0.008442 | 0.001753 | 0.98146 | 1.7713 | 0.99916 | 8.5482
Al | 11.4746 | 0.30381 | 483 | 13.3507 | 11.2654 | 1598.993 | 10 | 15906 | 185.079 | 1582.092 | 94.6095 | 16.901 | 20.2014 | 13.6006 | 0.53771 | 0.077894 | 1.0179 | 1.4421 | 1.0059 | 8.5482
Si
P SP2/1
P SP3/1
P | 13.4776 | 0.4526 | 554 | 15.6812 | 11.5264 | 663.2987 | 20 | 13237 | 76.9459 | 657.7486 | 119.5109 | 5.5501 | 7.2002 | 3.9 | 0.65314 | 0.1045 | 1.0338 | 1.2417 | 1.0105 | 8.5482
O | 36.2917 |  |  | 42.2253 | 60.0846
Na
Ca | 1.3022 | 0.058237 | 218 | 1.5152 | 0.86067 | 271.4429 | 20 | 5424 | 30.0932 | 257.2423 | 19.1148 | 14.2007 | 14.4007 | 14.0007 | 0.033073 | 0.01209 | 1.0455 | 1.0426 | 0.98803 | 8.5482
K | 0.015711 | 0.031046 | 356 | 0.01828 | 0.010644 | 11.6004 | 10 | 116 | 0.25738 | 2.2001 | 1.2341 | 9.4003 | 10.0003 | 8.8003 | 0.001326 | 0.000139 | 1.0653 | 1.0672 | 0.99158 | 8.5482
Mn | 9.2509 | 0.51034 | 1214 | 10.7634 | 4.4605 | 389.5 | 10 | 3890 | 44.4655 | 380.0997 | 41.4349 | 9.4003 | 9.4003 | 9.4003 | 0.25243 | 0.077758 | 1.1927 | 1.0007 | 0.99464 | 8.5482
Zn | 1e-05 | -1.4e-05 |  | 1.2e-05 | 4e-06 | 10.3003 | 10 | 103 | -0.38608 | -3.3003 | 0.75734 | 13.6006 | 15.2008 | 12.0005 | -0.001817 | -0.001136 | 1.2421 | 1.0056 | 1 | 8.5482
As | 1e-05 | -8.5e-05 |  | 1.2e-05 | 4e-06 | 6.3001 | 10 | 63 | -0.058494 | -0.50002 | 0.92647 | 6.8002 | 6.8002 | 0 | -0.000241 | -7.8e-05 | 1.2473 | 1.4148 | 0.99544 | 8.5482
Sr | 0.027472 | 0.091113 | 1060 | 0.031963 | 0.008305 | 1.25 | 20 | 25 | 0.035095 | 0.3 | 1.3158 | 0.95 | 1.1 | 0.8 | 0.000455 | 0.000184 | 1.2896 | 1.166 | 0.99488 | 8.5482
Ba | 0.011757 | 0.087183 | 1042 | 0.013679 | 0.002268 | 25.2021 | 10 | 252 | 0.1053 | 0.90013 | 1.037 | 24.302 | 22.0016 | 26.6023 | 0.000177 | 8.6e-05 | 1.4792 | 0.9591 | 0.96865 | 8.5482
Be
Li | 1.44 |  |  | 1.44 | 5.4956
Total | 86.1501 |  |  | 100 | 100
Formula | Oxide
FeO | 16.1515
MgO | 0.50316
Al2O3 | 21.6813
SiO2
P2O5 | 30.8827
Na2O
CaO | 1.8221
K2O | 0.018926
MnO | 11.9451
ZnO | 1.2e-05
As2O3 | 1.3e-05
SrO | 0.032488
BaO | 0.013127
BeO
Li2O | 3.0997
Total | 86.1501
84 / 1 . X = -13384. Y = -121. Z = 186. Comment : lefangite from r060959
Fe | 12.4412 | 0.68865 | 1659 | 14.4908 | 5.9153 | 544.9783 | 10 | 5440 | 62.2787 | 532.1778 | 42.5746 | 12.8005 | 0 | 12.8005 | 1.229 | 0.1057 | 1.1752 | 0.99798 | 1 | 8.5451
Mg | 0.26165 | 0.057289 | 393 | 0.30476 | 0.28585 | 34.2039 | 10 | 342 | 3.2421 | 27.7037 | 5.262 | 6.5001 | 6.4001 | 6.6001 | 0.007265 | 0.001509 | 0.98082 | 1.7761 | 0.99919 | 8.5451
Al | 11.3863 | 0.30261 | 482 | 13.2621 | 11.2053 | 1584.745 | 10 | 15765 | 183.4904 | 1567.944 | 94.3247 | 16.8009 | 18.6011 | 15.0007 | 0.5331 | 0.077225 | 1.0173 | 1.4443 | 1.0059 | 8.5451
Si
P SP2/1
P SP3/1
P | 13.5228 | 0.45333 | 514 | 15.7506 | 11.5927 | 664.6044 | 20 | 13263 | 77.2202 | 659.8544 | 139.9143 | 4.7501 | 6.3001 | 3.2 | 0.65546 | 0.10487 | 1.0331 | 1.2421 | 1.0106 | 8.5451
O | 36.2244 |  |  | 42.1922 | 60.1166
Na
Ca | 0.93314 | 0.05019 | 224 | 1.0869 | 0.6182 | 199.3811 | 20 | 3985 | 21.5832 | 184.4304 | 13.3359 | 14.9507 | 15.9008 | 14.0007 | 0.02372 | 0.008671 | 1.0447 | 1.0428 | 0.98766 | 8.5451
K | 0.012144 | 0.028991 | 335 | 0.014145 | 0.008248 | 10.0003 | 10 | 100 | 0.19896 | 1.7001 | 1.2048 | 8.3002 | 8.4002 | 8.2002 | 0.001025 | 0.000108 | 1.0646 | 1.0675 | 0.99197 | 8.5451
Mn | 9.8057 | 0.52764 | 1213 | 11.4211 | 4.7393 | 412.4606 | 10 | 4119 | 47.1686 | 403.0603 | 43.8774 | 9.4003 | 11.4004 | 7.4002 | 0.26777 | 0.082486 | 1.1919 | 1.0004 | 0.99471 | 8.5451
Zn | 1e-05 | -14.8439 |  | 1.2e-05 | 4e-06 | 11.4004 | 10 | 114 | 0 | -3e-06 | 1 | 11.4004 | 10.4004 | 12.4005 | 0 | 0 | 1.2412 | 1.0057 | 1 | 8.5451
As | 1e-05 | -5.3e-05 |  | 1.2e-05 | 4e-06 | 6.2001 | 10 | 62 | -0.093625 | -0.80004 | 0.88571 | 7.0002 | 7.0002 | 0 | -0.000386 | -0.000124 | 1.2465 | 1.4186 | 0.99547 | 8.5451
Sr | 0.032053 | 0.094176 | 1086 | 0.037334 | 0.009714 | 1.35 | 20 | 27 | 0.040959 | 0.35 | 1.35 | 1 | 0.9 | 1.1 | 0.000531 | 0.000215 | 1.2887 | 1.1665 | 0.99489 | 8.5451
Ba | 1e-05 | -1.4e-05 |  | 1.2e-05 | 2e-06 | 21.7016 | 10 | 217 | -0.55011 | -4.7008 | 0.82196 | 26.4023 | 25.0021 | 27.8026 | -0.000925 | -0.000447 | 1.4782 | 0.95845 | 0.96749 | 8.5451
Be
Li | 1.44 |  |  | 1.44 | 5.5087
Total | 86.0594 |  |  | 100 | 100
Formula | Oxide
FeO | 16.0056
MgO | 0.4339
Al2O3 | 21.5143
SiO2
P2O5 | 30.9863
Na2O
CaO | 1.3056
K2O | 0.014629
MnO | 12.6615
ZnO | 1.2e-05
As2O3 | 1.3e-05
SrO | 0.037906
BaO | 1.1e-05
BeO
Li2O | 3.0997
Total | 86.0594
85 / 1 . X = -13375. Y = -130. Z = 186. Comment : lefangite from r060960
Fe | 12.533 | 0.69147 | 1596 | 14.7678 | 6.0127 | 546.8852 | 10 | 5459 | 62.6299 | 535.0847 | 46.3444 | 11.8005 | 0 | 11.8005 | 1.236 | 0.1063 | 1.1764 | 0.9983 | 1 | 8.5436
Mg | 0.35157 | 0.063614 | 392 | 0.41426 | 0.38755 | 43.8063 | 10 | 438 | 4.3666 | 37.3062 | 6.7393 | 6.5001 | 7.6002 | 5.4001 | 0.009784 | 0.002032 | 0.98175 | 1.7701 | 0.99917 | 8.5436
Al | 11.2546 | 0.30071 | 491 | 13.2614 | 11.1757 | 1566.86 | 10 | 15588 | 181.359 | 1549.459 | 90.0442 | 17.401 | 18.6011 | 16.2009 | 0.5269 | 0.076328 | 1.0182 | 1.4424 | 1.0059 | 8.5436
Si
P SP2/1
P SP3/1
P | 13.328 | 0.44877 | 495 | 15.7046 | 11.5289 | 654.36 | 20 | 13059 | 76.0756 | 649.9599 | 148.7158 | 4.4001 | 5.7001 | 3.1 | 0.64575 | 0.10332 | 1.0341 | 1.2411 | 1.0105 | 8.5436
O | 35.8601 |  |  | 42.2544 | 60.0492
Na
Ca | 1.4225 | 0.061156 | 235 | 1.6762 | 0.95093 | 297.1912 | 20 | 5938 | 32.8597 | 280.7403 | 18.0653 | 16.4509 | 17.501 | 15.4008 | 0.036114 | 0.013202 | 1.0458 | 1.0425 | 0.98817 | 8.5436
K | 0.014291 | 0.031505 | 364 | 0.01684 | 0.009793 | 11.8005 | 10 | 118 | 0.23411 | 2.0001 | 1.2041 | 9.8003 | 10.0003 | 9.6003 | 0.001206 | 0.000127 | 1.0656 | 1.0671 | 0.99143 | 8.5436
Mn | 8.8544 | 0.4972 | 1169 | 10.4333 | 4.3182 | 372.1565 | 10 | 3717 | 42.5413 | 363.4562 | 42.7754 | 8.7003 | 10.0003 | 7.4002 | 0.2415 | 0.074394 | 1.1931 | 1.0008 | 0.99454 | 8.5436
Zn | 1e-05 | -6.5e-05 |  | 1.2e-05 | 4e-06 | 11.1004 | 10 | 111 | -0.081939 | -0.70005 | 0.94068 | 11.8005 | 12.4005 | 11.2004 | -0.000386 | -0.000241 | 1.2425 | 1.0056 | 0.99999 | 8.5436
As | 0.00819 | 0.10896 | 1310 | 0.009651 | 0.002929 | 6.1001 | 10 | 61 | 0.035115 | 0.30001 | 1.0517 | 5.8001 | 5.8001 | 0 | 0.000145 | 4.7e-05 | 1.2476 | 1.4139 | 0.99545 | 8.5436
Sr | 0.018319 | 0.086896 | 1035 | 0.021586 | 0.005602 | 1.1 | 20 | 22 | 0.023409 | 0.2 | 1.2222 | 0.9 | 0.8 | 1 | 0.000304 | 0.000123 | 1.29 | 1.1654 | 0.99485 | 8.5436
Ba | 1e-05 | -3.4e-05 |  | 1.2e-05 | 2e-06 | 24.402 | 10 | 244 | -0.23413 | -2.0003 | 0.92424 | 26.4023 | 27.0024 | 25.8022 | -0.000394 | -0.00019 | 1.4797 | 0.95934 | 0.96902 | 8.5436
Be
Li | 1.44 |  |  | 1.44 | 5.5585
Total | 85.0849 |  |  | 100 | 100
Formula | Oxide
FeO | 16.1236
MgO | 0.583
Al2O3 | 21.2654
SiO2
P2O5 | 30.5399
Na2O
CaO | 1.9904
K2O | 0.017215
MnO | 11.4332
ZnO | 1.2e-05
As2O3 | 0.010814
SrO | 0.021665
BaO | 1.1e-05
BeO
Li2O | 3.0997
Total | 85.0849
86 / 1 . X = -13379. Y = -143. Z = 186. Comment : lefangite from r060961
Fe | 11.6285 | 0.65485 | 1532 | 13.4964 | 5.5084 | 510.5588 | 10 | 5097 | 58.2426 | 499.5584 | 46.4128 | 11.0004 | 0 | 11.0004 | 1.1494 | 0.098852 | 1.1751 | 0.99789 | 1 | 8.5772
Mg | 0.15122 | 0.045398 | 341 | 0.17551 | 0.1646 | 21.0015 | 10 | 210 | 1.8772 | 16.1014 | 4.2859 | 4.9001 | 4.8001 | 5.0001 | 0.004206 | 0.000874 | 0.98069 | 1.7734 | 0.9991 | 8.5772
Al | 11.8218 | 0.30832 | 468 | 13.7207 | 11.5909 | 1653.979 | 10 | 16450 | 190.9688 | 1637.978 | 103.368 | 16.0009 | 19.2012 | 12.8005 | 0.55482 | 0.080373 | 1.0171 | 1.4408 | 1.0059 | 8.5772
Si
P SP2/1
P SP3/1
P | 13.3669 | 0.44969 | 558 | 15.514 | 11.4166 | 659.8336 | 20 | 13168 | 76.2701 | 654.1835 | 116.7824 | 5.6501 | 7.1002 | 4.2001 | 0.6474 | 0.10358 | 1.033 | 1.2435 | 1.0106 | 8.5772
O | 36.3402 |  |  | 42.1774 | 60.0856
Na
Ca | 0.85501 | 0.048068 | 219 | 0.99235 | 0.56435 | 184.1618 | 20 | 3681 | 19.7863 | 169.7112 | 12.7441 | 14.4507 | 15.5008 | 13.4006 | 0.021746 | 0.007949 | 1.0446 | 1.0426 | 0.98745 | 8.5772
K | 0.014941 | 0.029957 | 343 | 0.017341 | 0.010109 | 10.9004 | 10 | 109 | 0.24485 | 2.1001 | 1.2386 | 8.8003 | 9.2003 | 8.4002 | 0.001261 | 0.000133 | 1.0645 | 1.0672 | 0.99197 | 8.5772
Mn | 10.7371 | 0.55595 | 1234 | 12.4618 | 5.1703 | 452.5749 | 10 | 4519 | 51.6223 | 442.7746 | 46.1796 | 9.8003 | 9.6003 | 10.0003 | 0.29306 | 0.090274 | 1.1918 | 1.0003 | 0.99522 | 8.5772
Zn | 1e-05 | -2.5e-05 |  | 1.2e-05 | 4e-06 | 10.5004 | 10 | 105 | -0.20988 | -1.8001 | 0.85365 | 12.3005 | 11.6004 | 13.0006 | -0.000988 | -0.000618 | 1.2411 | 1.0056 | 1 | 8.5772
As | 1e-05 | -2.7e-05 |  | 1.2e-05 | 4e-06 | 5.8001 | 10 | 58 | -0.18655 | -1.6001 | 0.78378 | 7.4002 | 7.4002 | 0 | -0.000769 | -0.000248 | 1.2463 | 1.4164 | 0.9954 | 8.5772
Sr | 1e-05 | -1.3e-05 |  | 1.2e-05 | 3e-06 | 0.4 | 20 | 8 | -0.069953 | -0.6 | 0.4 | 1 | 1.4 | 0.6 | -0.000908 | -0.000366 | 1.2886 | 1.1685 | 0.995 | 8.5772
Ba | 0.003893 | 0.091532 | 1100 | 0.004518 | 0.00075 | 27.8026 | 10 | 278 | 0.034982 | 0.30005 | 1.0109 | 27.5025 | 29.2028 | 25.8022 | 5.9e-05 | 2.8e-05 | 1.4781 | 0.95819 | 0.96712 | 8.5772
Be
Li | 1.44 |  |  | 1.44 | 5.4883
Total | 86.3596 |  |  | 100 | 100
Formula | Oxide
FeO | 14.9601
MgO | 0.25077
Al2O3 | 22.3372
SiO2
P2O5 | 30.629
Na2O
CaO | 1.1963
K2O | 0.017998
MnO | 13.8642
ZnO | 1.2e-05
As2O3 | 1.3e-05
SrO | 1.2e-05
BaO | 0.004346
BeO
Li2O | 3.0997
Total | 86.3596
87 / 1 . X = -13350. Y = -143. Z = 186. Comment : lefangite from r060962
Fe | 12.4121 | 0.68741 | 1612 | 14.2954 | 5.8333 | 541.1647 | 10 | 5402 | 62.1253 | 529.1642 | 45.0953 | 12.0005 | 0 | 12.0005 | 1.226 | 0.10544 | 1.1756 | 0.9981 | 0.99995 | 8.5177
Mg | 0.11717 | 0.044852 | 387 | 0.13495 | 0.12653 | 18.7011 | 10 | 187 | 1.4559 | 12.401 | 2.9684 | 6.3001 | 7.6002 | 5.0001 | 0.003262 | 0.000678 | 0.98112 | 1.7711 | 0.99907 | 8.5177
Al | 11.9265 | 0.31102 | 502 | 13.7361 | 11.6015 | 1660.752 | 10 | 16517 | 192.8397 | 1642.551 | 91.2442 | 18.2012 | 23.4018 | 13.0006 | 0.56026 | 0.08116 | 1.0176 | 1.4394 | 1.0059 | 8.5177
Si
P SP2/1
P SP3/1
P | 13.5183 | 0.45401 | 534 | 15.5694 | 11.455 | 661.7922 | 20 | 13207 | 77.0973 | 656.6921 | 129.7606 | 5.1001 | 7.3002 | 2.9 | 0.65442 | 0.1047 | 1.0335 | 1.2439 | 1.0105 | 8.5177
O | 36.6555 |  |  | 42.2172 | 60.1296
Na
Ca | 1.1 | 0.054233 | 228 | 1.2669 | 0.72033 | 231.9774 | 20 | 4636 | 25.4267 | 216.5767 | 15.0627 | 15.4008 | 15.8008 | 15.0007 | 0.027945 | 0.010216 | 1.0451 | 1.0428 | 0.98792 | 8.5177
K | 0.017204 | 0.029643 | 336 | 0.019815 | 0.011549 | 10.7004 | 10 | 107 | 0.28178 | 2.4001 | 1.2892 | 8.3002 | 9.2003 | 7.4002 | 0.001451 | 0.000153 | 1.0649 | 1.0675 | 0.99186 | 8.5177
Mn | 9.7004 | 0.52401 | 1145 | 11.1723 | 4.6343 | 405.6423 | 10 | 4051 | 46.649 | 397.342 | 48.8712 | 8.3002 | 7.8002 | 8.8003 | 0.26482 | 0.081577 | 1.1923 | 1.0006 | 0.99475 | 8.5177
Zn | 0.030193 | 0.21535 | 2571 | 0.034775 | 0.012121 | 14.2007 | 10 | 142 | 0.082188 | 0.70005 | 1.0519 | 13.5006 | 15.2008 | 11.8005 | 0.000387 | 0.000242 | 1.2416 | 1.0056 | 0.99996 | 8.5177
As | 0.024642 | 0.10928 | 1292 | 0.02838 | 0.008632 | 6.5001 | 10 | 65 | 0.10567 | 0.90004 | 1.1607 | 5.6001 | 5.6001 | 0 | 0.000436 | 0.00014 | 1.2468 | 1.4147 | 0.99537 | 8.5177
Sr | 0.073624 | 0.085097 | 834 | 0.084795 | 0.022054 | 1.35 | 20 | 27 | 0.093923 | 0.8 | 2.4546 | 0.55 | 0.5 | 0.6 | 0.001219 | 0.000492 | 1.2891 | 1.168 | 0.99497 | 8.5177
Ba | 1e-05 | -0.000161 |  | 1.2e-05 | 2e-06 | 22.8017 | 10 | 228 | -0.046971 | -0.40008 | 0.98276 | 23.2018 | 25.8022 | 20.6014 | -7.9e-05 | -3.8e-05 | 1.4787 | 0.95879 | 0.96825 | 8.5177
Be
Li | 1.44 |  |  | 1.44 | 5.4451
Total | 87.0157 |  |  | 100 | 100
Formula | Oxide
FeO | 15.9681
MgO | 0.19431
Al2O3 | 22.535
SiO2
P2O5 | 30.976
Na2O
CaO | 1.5391
K2O | 0.020725
MnO | 12.5256
ZnO | 0.037582
As2O3 | 0.032535
SrO | 0.087068
BaO | 1.1e-05
BeO
Li2O | 3.0997
Total | 87.0157
88 / 1 . X = -13326. Y = -133. Z = 186. Comment : lefangite from r060963
Fe | 11.982 | 0.67275 | 1704 | 13.8711 | 5.655 | 523.9042 | 10 | 5230 | 59.9668 | 510.5036 | 39.0956 | 13.4006 | 0 | 13.4006 | 1.1834 | 0.10178 | 1.1758 | 0.99804 | 0.99993 | 8.5131
Mg | 0.14374 | 0.044541 | 336 | 0.1664 | 0.15587 | 19.9013 | 10 | 199 | 1.7856 | 15.2012 | 4.2343 | 4.7001 | 5.0001 | 4.4001 | 0.004001 | 0.000831 | 0.98125 | 1.7711 | 0.99908 | 8.5131
Al | 11.8631 | 0.30995 | 481 | 13.7334 | 11.5887 | 1649.126 | 10 | 16402 | 191.7545 | 1632.425 | 98.7443 | 16.701 | 20.4014 | 13.0006 | 0.55711 | 0.080704 | 1.0177 | 1.4393 | 1.0059 | 8.5131
Si
P SP2/1
P SP3/1
P | 13.4584 | 0.4526 | 529 | 15.5803 | 11.4526 | 658.7288 | 20 | 13146 | 76.7909 | 653.7287 | 131.7432 | 5.0001 | 7.1002 | 2.9 | 0.65182 | 0.10429 | 1.0336 | 1.2429 | 1.0105 | 8.5131
O | 36.4934 |  |  | 42.2469 | 60.1173
Na
Ca | 1.0767 | 0.05354 | 222 | 1.2465 | 0.70808 | 226.4691 | 20 | 4526 | 24.8932 | 211.9184 | 15.5641 | 14.5507 | 14.7007 | 14.4007 | 0.027358 | 0.010001 | 1.0452 | 1.0426 | 0.9878 | 8.5131
K | 0.013626 | 0.030952 | 358 | 0.015774 | 0.009185 | 11.3004 | 10 | 113 | 0.2232 | 1.9001 | 1.2021 | 9.4003 | 8.2002 | 10.6004 | 0.00115 | 0.000121 | 1.0651 | 1.0672 | 0.99182 | 8.5131
Mn | 10.0589 | 0.53672 | 1231 | 11.6448 | 4.8259 | 421.1846 | 10 | 4206 | 48.3472 | 411.5843 | 43.872 | 9.6003 | 9.6003 | 9.6003 | 0.27446 | 0.084547 | 1.1925 | 1.0005 | 0.99496 | 8.5131
Zn | 0.047483 | 0.19681 | 2325 | 0.054969 | 0.019142 | 12.1005 | 10 | 121 | 0.12922 | 1.1001 | 1.1 | 11.0004 | 10.8004 | 11.2004 | 0.000608 | 0.00038 | 1.2418 | 1.0055 | 1 | 8.5131
As | 1e-05 | -2.7e-05 |  | 1.2e-05 | 4e-06 | 5.1001 | 10 | 51 | -0.17621 | -1.5001 | 0.77272 | 6.6001 | 6.6001 | 0 | -0.000727 | -0.000234 | 1.247 | 1.4147 | 0.99538 | 8.5131
Sr | 1e-05 | -4.4e-05 |  | 1.2e-05 | 3e-06 | 0.75 | 20 | 15 | -0.023493 | -0.2 | 0.78947 | 0.95 | 0.9 | 1 | -0.000305 | -0.000123 | 1.2893 | 1.1679 | 0.99495 | 8.5131
Ba | 1e-05 | -3.9e-05 |  | 1.2e-05 | 2e-06 | 24.0019 | 10 | 240 | -0.19973 | -1.7003 | 0.93385 | 25.7022 | 29.4029 | 22.0016 | -0.000336 | -0.000162 | 1.4789 | 0.95864 | 0.96803 | 8.5131
Be
Li | 1.44 |  |  | 1.44 | 5.4682
Total | 86.5774 |  |  | 100 | 100
Formula | Oxide
FeO | 15.4148
MgO | 0.23836
Al2O3 | 22.4152
SiO2
P2O5 | 30.8388
Na2O
CaO | 1.5066
K2O | 0.016414
MnO | 12.9884
ZnO | 0.059103
As2O3 | 1.3e-05
SrO | 1.2e-05
BaO | 1.1e-05
BeO
Li2O | 3.0997
Total | 86.5774
89 / 1 . X = 13712. Y = 202. Z = 224. Comment : lefangite from r060588
Fe | 18.8712 | 0.95821 | 1900 | 22.5698 | 9.2241 | 728.6479 | 10 | 7269 | 94.206 | 715.4473 | 55.1982 | 13.2006 | 0 | 13.2006 | 1.8591 | 0.15989 | 1.1749 | 0.9976 | 0.99989 | 7.5945
Mg | 0.36922 | 0.068754 | 407 | 0.44159 | 0.41468 | 39.5052 | 10 | 395 | 4.5039 | 34.2051 | 7.4537 | 5.3001 | 4.8001 | 5.8001 | 0.010092 | 0.002096 | 0.98078 | 1.8037 | 0.99929 | 7.5945
Al | 11.3601 | 0.31929 | 494 | 13.5866 | 11.4932 | 1383.387 | 10 | 13771 | 180.3787 | 1369.886 | 102.4685 | 13.5006 | 15.0007 | 12.0005 | 0.52406 | 0.075916 | 1.0172 | 1.4633 | 1.0061 | 7.5945
Si
P SP2/1
P SP3/1
P | 12.8591 | 0.45625 | 549 | 15.3794 | 11.333 | 556.7209 | 20 | 11114 | 72.7528 | 552.5209 | 132.5505 | 4.2001 | 5.7001 | 2.7 | 0.61754 | 0.098803 | 1.0331 | 1.2524 | 1.0108 | 7.5945
O | 35.1417 |  |  | 42.0293 | 59.9558
Na
Ca | 0.16479 | 0.026719 | 205 | 0.19709 | 0.11223 | 38.805 | 20 | 776 | 3.806 | 28.9046 | 3.9196 | 9.9003 | 10.7004 | 9.1003 | 0.004183 | 0.001529 | 1.0446 | 1.0439 | 0.98824 | 7.5945
K | 0.008062 | 0.02962 | 348 | 0.009642 | 0.005629 | 8.0002 | 10 | 80 | 0.13168 | 1 | 1.1429 | 7.0002 | 6.8002 | 7.2002 | 0.000678 | 7.1e-05 | 1.0645 | 1.069 | 0.99358 | 7.5945
Mn | 3.5512 | 0.31886 | 1078 | 4.2472 | 1.7645 | 136.6616 | 10 | 1366 | 17.2179 | 130.7615 | 23.1625 | 5.9001 | 7.2002 | 4.6001 | 0.097745 | 0.03011 | 1.1916 | 0.99993 | 0.9893 | 7.5945
Zn | 0.072566 | 0.19632 | 2282 | 0.086789 | 0.030298 | 9.9003 | 10 | 99 | 0.19752 | 1.5001 | 1.1786 | 8.4002 | 8.0002 | 8.8003 | 0.00093 | 0.000581 | 1.2407 | 1.0063 | 1 | 7.5945
As | 1e-05 | -3.4e-05 |  | 1.2e-05 | 4e-06 | 5.4001 | 10 | 54 | -0.15801 | -1.2 | 0.81818 | 6.6001 | 6.6001 | 0 | -0.000652 | -0.00021 | 1.2464 | 1.4399 | 0.99558 | 7.5945
Sr | 0.010418 | 0.088396 | 1083 | 0.012459 | 0.003246 | 0.85 | 20 | 17 | 0.013167 | 0.1 | 1.1333 | 0.75 | 0.6 | 0.9 | 0.000171 | 6.9e-05 | 1.2887 | 1.1789 | 0.99528 | 7.5945
Ba | 1e-05 | -5.4e-05 |  | 1.2e-05 | 2e-06 | 22.6017 | 10 | 226 | -0.15803 | -1.2002 | 0.94958 | 23.8019 | 24.802 | 22.8017 | -0.000266 | -0.000128 | 1.478 | 0.95744 | 0.96671 | 7.5945
Be
Li | 1.44 |  |  | 1.44 | 5.6633
Total | 83.8484 |  |  | 100 | 100
Formula | Oxide
FeO | 24.2777
MgO | 0.61228
Al2O3 | 21.4648
SiO2
P2O5 | 29.4655
Na2O
CaO | 0.23057
K2O | 0.009711
MnO | 4.5854
ZnO | 0.090325
As2O3 | 1.3e-05
SrO | 0.01232
BaO | 1.1e-05
BeO
Li2O | 3.0997
Total | 83.8484
90 / 1 . X = 13730. Y = 213. Z = 224. Comment : lefangite from r060589
Fe | 18.8703 | 0.93013 | 1731 | 21.9953 | 9.0079 | 816.5946 | 10 | 8144 | 94.3354 | 802.7939 | 59.1708 | 13.8006 | 0 | 13.8006 | 1.8617 | 0.16011 | 1.1746 | 0.99757 | 0.99993 | 8.51
Mg | 0.41198 | 0.067361 | 373 | 0.48021 | 0.45188 | 48.4077 | 10 | 484 | 5.0303 | 42.8076 | 8.6441 | 5.6001 | 7.8002 | 3.4 | 0.011272 | 0.002341 | 0.98051 | 1.8025 | 0.99929 | 8.51
Al | 11.5998 | 0.30803 | 478 | 13.5208 | 11.4611 | 1585.149 | 10 | 15769 | 184.4005 | 1569.248 | 99.6896 | 15.9009 | 17.8011 | 14.0007 | 0.53574 | 0.077608 | 1.0169 | 1.4637 | 1.0061 | 8.51
Si
P SP2/1
P SP3/1
P | 13.2007 | 0.44731 | 484 | 15.3868 | 11.3618 | 640.5511 | 20 | 12784 | 74.7886 | 636.4511 | 156.2296 | 4.1001 | 5.6001 | 2.6 | 0.63482 | 0.10157 | 1.0328 | 1.2522 | 1.0107 | 8.51
O | 36.0129 |  |  | 41.9768 | 60.0043
Na
Ca | 0.13123 | 0.024927 | 216 | 0.15296 | 0.087286 | 39.5552 | 20 | 791 | 3.0323 | 25.8045 | 2.8766 | 13.7506 | 15.5008 | 12.0005 | 0.003333 | 0.001218 | 1.0443 | 1.0439 | 0.98809 | 8.51
K | 0.012226 | 0.028704 | 331 | 0.014251 | 0.008337 | 9.7003 | 10 | 97 | 0.19978 | 1.7001 | 1.2125 | 8.0002 | 9.2003 | 6.8002 | 0.001029 | 0.000108 | 1.0642 | 1.069 | 0.99355 | 8.51
Mn | 4.2376 | 0.33466 | 1183 | 4.9393 | 2.0563 | 183.8114 | 10 | 1837 | 20.5419 | 174.8112 | 20.4229 | 9.0003 | 10.4004 | 7.6002 | 0.11661 | 0.035922 | 1.1913 | 0.99989 | 0.98981 | 8.51
Zn | 0.043159 | 0.20389 | 2417 | 0.050306 | 0.017598 | 12.9006 | 10 | 129 | 0.11752 | 1.0001 | 1.084 | 11.9005 | 11.2004 | 12.6005 | 0.000553 | 0.000346 | 1.2403 | 1.0063 | 0.99995 | 8.51
As | 0.027864 | 0.11339 | 1337 | 0.032478 | 0.009915 | 6.8002 | 10 | 68 | 0.11751 | 1 | 1.1724 | 5.8001 | 5.8001 | 0 | 0.000485 | 0.000156 | 1.2461 | 1.439 | 0.99559 | 8.51
Sr | 0.009292 | 0.090328 | 1102 | 0.010831 | 0.002827 | 1.1 | 20 | 22 | 0.011751 | 0.1 | 1.1 | 1 | 0.8 | 1.2 | 0.000152 | 6.2e-05 | 1.2883 | 1.1786 | 0.99527 | 8.51
Ba | 1e-05 | -0.000656 |  | 1.2e-05 | 2e-06 | 23.9019 | 10 | 239 | -0.011755 | -0.10003 | 0.99583 | 24.0019 | 26.2023 | 21.8016 | -2e-05 | -1e-05 | 1.4776 | 0.95736 | 0.96642 | 8.51
Be
Li | 1.44 |  |  | 1.44 | 5.5307
Total | 85.997 |  |  | 100 | 100
Formula | Oxide
FeO | 24.2765
MgO | 0.68319
Al2O3 | 21.9177
SiO2
P2O5 | 30.2483
Na2O
CaO | 0.18361
K2O | 0.014728
MnO | 5.4717
ZnO | 0.053721
As2O3 | 0.036789
SrO | 0.010989
BaO | 1.1e-05
BeO
Li2O | 3.0997
Total | 85.997
91 / 1 . X = 13762. Y = 170. Z = 224. Comment : lefangite from r060590
Fe | 18.3576 | 0.91222 | 1793 | 21.4625 | 8.7713 | 795.3822 | 10 | 7933 | 91.708 | 780.5815 | 53.7394 | 14.8007 | 0 | 14.8007 | 1.8098 | 0.15565 | 1.1754 | 0.99771 | 0.99989 | 8.5116
Mg | 0.28426 | 0.058617 | 378 | 0.33233 | 0.31208 | 35.4041 | 10 | 354 | 3.4781 | 29.604 | 6.104 | 5.8001 | 6.6001 | 5.0001 | 0.007793 | 0.001619 | 0.98107 | 1.798 | 0.99924 | 8.5116
Al | 11.6455 | 0.30789 | 436 | 13.6151 | 11.5169 | 1593.839 | 10 | 15855 | 185.6923 | 1580.539 | 119.8322 | 13.3006 | 15.0007 | 11.6004 | 0.53949 | 0.078152 | 1.0175 | 1.4583 | 1.006 | 8.5116
Si
P SP2/1
P SP3/1
P | 13.2903 | 0.44925 | 483 | 15.5382 | 11.4496 | 645.472 | 20 | 12882 | 75.3527 | 641.3719 | 157.4299 | 4.1001 | 5.4001 | 2.8 | 0.63961 | 0.10233 | 1.0334 | 1.2503 | 1.0107 | 8.5116
O | 36.0255 |  |  | 42.1187 | 60.0813
Na
Ca | 0.3255 | 0.033356 | 229 | 0.38056 | 0.21671 | 79.4708 | 20 | 1589 | 7.5156 | 63.97 | 5.1269 | 15.5008 | 15.2008 | 15.8008 | 0.00826 | 0.00302 | 1.045 | 1.0438 | 0.9883 | 8.5116
K | 0.006474 | 0.031492 | 373 | 0.007569 | 0.004418 | 11.1004 | 10 | 111 | 0.10575 | 0.90006 | 1.0882 | 10.2004 | 11.2004 | 9.2003 | 0.000545 | 5.7e-05 | 1.0648 | 1.0689 | 0.99335 | 8.5116
Mn | 4.2783 | 0.33455 | 1104 | 5.0019 | 2.078 | 184.1118 | 10 | 1840 | 20.7143 | 176.3116 | 23.6035 | 7.8002 | 8.6002 | 7.0002 | 0.11759 | 0.036224 | 1.1921 | 1.0001 | 0.99014 | 8.5116
Zn | 0.077719 | 0.21045 | 2458 | 0.090864 | 0.03172 | 14.1007 | 10 | 141 | 0.21149 | 1.8002 | 1.1463 | 12.3005 | 12.2005 | 12.4005 | 0.000995 | 0.000622 | 1.2412 | 1.0061 | 1 | 8.5116
As | 1e-05 | -0.000142 |  | 1.2e-05 | 4e-06 | 6.5001 | 10 | 65 | -0.035248 | -0.30001 | 0.95588 | 6.8002 | 6.8002 | 0 | -0.000145 | -4.7e-05 | 1.2468 | 1.4355 | 0.99553 | 8.5116
Sr | 1e-05 | -2e-05 |  | 1.2e-05 | 3e-06 | 0.65 | 20 | 13 | -0.052869 | -0.45 | 0.59091 | 1.1 | 1.1 | 1.1 | -0.000686 | -0.000277 | 1.2891 | 1.1766 | 0.99518 | 8.5116
Ba | 0.01046 | 0.088047 | 1053 | 0.012229 | 0.002032 | 25.6022 | 10 | 256 | 0.094005 | 0.80013 | 1.0323 | 24.802 | 25.6022 | 24.0019 | 0.000158 | 7.6e-05 | 1.4785 | 0.95771 | 0.96722 | 8.5116
Be
Li | 1.44 |  |  | 1.44 | 5.5359
Total | 85.7417 |  |  | 100 | 100
Formula | Oxide
FeO | 23.617
MgO | 0.47138
Al2O3 | 22.004
SiO2
P2O5 | 30.4536
Na2O
CaO | 0.45544
K2O | 0.007798
MnO | 5.5243
ZnO | 0.096738
As2O3 | 1.3e-05
SrO | 1.2e-05
BaO | 0.011678
BeO
Li2O | 3.0997
Total | 85.7417
92 / 1 . X = 13749. Y = 162. Z = 224. Comment : lefangite from r060591
Fe | 17.043 | 0.86119 | 1674 | 19.8285 | 8.115 | 740.9071 | 10 | 7391 | 85.199 | 727.9066 | 56.9904 | 13.0006 | 0 | 13.0006 | 1.6814 | 0.1446 | 1.175 | 0.99795 | 0.99994 | 8.5436
Mg | 0.26814 | 0.055567 | 339 | 0.31196 | 0.29336 | 32.8036 | 10 | 328 | 3.2894 | 28.1035 | 6.9794 | 4.7001 | 4.4001 | 5.0001 | 0.007371 | 0.001531 | 0.98081 | 1.7938 | 0.99926 | 8.5436
Al | 11.4595 | 0.30468 | 473 | 13.3324 | 11.2938 | 1580.602 | 10 | 15724 | 183.143 | 1564.701 | 99.4036 | 15.9009 | 17.8011 | 14.0007 | 0.53209 | 0.077079 | 1.0173 | 1.456 | 1.006 | 8.5436
Si
P SP2/1
P SP3/1
P | 13.3683 | 0.45024 | 497 | 15.5532 | 11.4768 | 653.8578 | 20 | 13049 | 76.0169 | 649.4577 | 148.6018 | 4.4001 | 5.2001 | 3.6 | 0.64525 | 0.10324 | 1.0331 | 1.2474 | 1.0106 | 8.5436
O | 36.135 |  |  | 42.0408 | 60.0551
Na
Ca | 0.77367 | 0.046281 | 224 | 0.90012 | 0.5133 | 167.6427 | 20 | 3351 | 17.8779 | 152.7419 | 11.2506 | 14.9007 | 15.7008 | 14.1007 | 0.019648 | 0.007183 | 1.0447 | 1.0433 | 0.98819 | 8.5436
K | 1e-05 | -7.6e-05 |  | 1.2e-05 | 7e-06 | 7.7002 | 10 | 77 | -0.058527 | -0.50003 | 0.93902 | 8.2002 | 8.8003 | 7.6002 | -0.000301 | -3.2e-05 | 1.0645 | 1.0682 | 0.99256 | 8.5436
Mn | 5.6009 | 0.38434 | 1095 | 6.5163 | 2.711 | 238.9883 | 10 | 2388 | 27.0715 | 231.2881 | 31.0367 | 7.7002 | 8.0002 | 7.4002 | 0.15368 | 0.047341 | 1.1917 | 1.0004 | 0.99147 | 8.5436
Zn | 0.030098 | 0.20998 | 2506 | 0.035018 | 0.012242 | 13.6006 | 10 | 136 | 0.081938 | 0.70005 | 1.0543 | 12.9006 | 11.0004 | 14.8007 | 0.000386 | 0.000241 | 1.2409 | 1.0061 | 0.99994 | 8.5436
As | 0.035921 | 0.11693 | 1371 | 0.041792 | 0.012749 | 7.5002 | 10 | 75 | 0.15217 | 1.3001 | 1.2097 | 6.2001 | 6.2001 | 0 | 0.000627 | 0.000202 | 1.2465 | 1.4322 | 0.99555 | 8.5436
Sr | 1e-05 | -2e-05 |  | 1.2e-05 | 3e-06 | 0.9 | 20 | 18 | -0.058524 | -0.5 | 0.64286 | 1.4 | 1.7 | 1.1 | -0.000759 | -0.000307 | 1.2887 | 1.1731 | 0.99508 | 8.5436
Ba | 1e-05 | -0.000333 |  | 1.2e-05 | 2e-06 | 24.502 | 10 | 245 | -0.023413 | -0.20003 | 0.9919 | 24.702 | 23.8019 | 25.6022 | -3.9e-05 | -1.9e-05 | 1.4781 | 0.95838 | 0.96761 | 8.5436
Be
Li | 1.44 |  |  | 1.44 | 5.5167
Total | 86.1545 |  |  | 100 | 100
Formula | Oxide
FeO | 21.9258
MgO | 0.44465
Al2O3 | 21.6526
SiO2
P2O5 | 30.6322
Na2O
CaO | 1.0825
K2O | 1.2e-05
MnO | 7.2321
ZnO | 0.037464
As2O3 | 0.047428
SrO | 1.2e-05
BaO | 1.1e-05
BeO
Li2O | 3.0997
Total | 86.1545
93 / 1 . X = 13776. Y = 242. Z = 224. Comment : lefangite from r060592
Fe | 19.4267 | 0.94725 | 1602 | 22.266 | 9.1318 | 845.1506 | 10 | 8428 | 97.1706 | 833.1501 | 70.4264 | 12.0005 | 0 | 12.0005 | 1.9176 | 0.16492 | 1.1745 | 0.99758 | 1 | 8.5741
Mg | 0.33076 | 0.060748 | 350 | 0.3791 | 0.35725 | 39.6052 | 10 | 396 | 4.036 | 34.6051 | 7.9209 | 5.0001 | 5.2001 | 4.8001 | 0.009044 | 0.001878 | 0.98041 | 1.804 | 0.99929 | 8.5741
Al | 11.7918 | 0.30968 | 464 | 13.5153 | 11.4728 | 1625.169 | 10 | 16165 | 187.7595 | 1609.869 | 106.2147 | 15.3008 | 18.2011 | 12.4005 | 0.5455 | 0.079022 | 1.0168 | 1.4626 | 1.0061 | 8.5741
Si
P SP2/1
P SP3/1
P | 13.4708 | 0.45263 | 515 | 15.4397 | 11.4171 | 659.7834 | 20 | 13167 | 76.3967 | 655.0333 | 138.8993 | 4.7501 | 6.4001 | 3.1 | 0.64848 | 0.10375 | 1.0327 | 1.2517 | 1.0107 | 8.5741
O | 36.6104 |  |  | 41.9612 | 60.068
Na
Ca | 0.14159 | 0.024544 | 202 | 0.16228 | 0.092738 | 40.2553 | 20 | 805 | 3.272 | 28.0549 | 3.2995 | 12.2005 | 12.5005 | 11.9005 | 0.003596 | 0.001315 | 1.0442 | 1.0439 | 0.98806 | 8.5741
K | 0.009279 | 0.030508 | 358 | 0.010635 | 0.00623 | 10.8004 | 10 | 108 | 0.15163 | 1.3001 | 1.1368 | 9.5003 | 6.8002 | 12.2005 | 0.000781 | 8.2e-05 | 1.0641 | 1.069 | 0.99352 | 8.5741
Mn | 4.1874 | 0.32821 | 1038 | 4.7994 | 2.0009 | 181.1082 | 10 | 1810 | 20.3063 | 174.108 | 25.872 | 7.0002 | 6.6001 | 7.4002 | 0.11528 | 0.03551 | 1.1912 | 0.9999 | 0.98969 | 8.5741
Zn | 1e-05 | -1.7e-05 |  | 1.1e-05 | 4e-06 | 10.2003 | 10 | 102 | -0.30326 | -2.6002 | 0.79687 | 12.8005 | 13.8006 | 11.8005 | -0.001427 | -0.000892 | 1.2402 | 1.0063 | 1 | 8.5741
As | 1e-05 | -3.8e-05 |  | 1.1e-05 | 4e-06 | 5.9001 | 10 | 59 | -0.1283 | -1.1 | 0.84285 | 7.0002 | 7.0002 | 0 | -0.000529 | -0.00017 | 1.246 | 1.4401 | 0.99558 | 8.5741
Sr | 0.02304 | 0.092735 | 1093 | 0.026408 | 0.006903 | 1.25 | 20 | 25 | 0.029158 | 0.25 | 1.25 | 1 | 0.9 | 1.1 | 0.000378 | 0.000153 | 1.2882 | 1.1779 | 0.99525 | 8.5741
Ba | 1e-05 | -4.5e-05 |  | 1.1e-05 | 2e-06 | 24.2019 | 10 | 242 | -0.17498 | -1.5003 | 0.94163 | 25.7022 | 28.0026 | 23.4018 | -0.000294 | -0.000142 | 1.4774 | 0.95739 | 0.96632 | 8.5741
Be
Li | 1.44 |  |  | 1.44 | 5.4462
Total | 87.432 |  |  | 100 | 100
Formula | Oxide
FeO | 24.9924
MgO | 0.54849
Al2O3 | 22.2806
SiO2
P2O5 | 30.8672
Na2O
CaO | 0.19811
K2O | 0.011177
MnO | 5.407
ZnO | 1.2e-05
As2O3 | 1.3e-05
SrO | 0.027248
BaO | 1.1e-05
BeO
Li2O | 3.0997
Total | 87.4319
94 / 1 . X = 13770. Y = 261. Z = 224. Comment : lefangite from r060593
Fe | 18.4745 | 0.91564 | 1808 | 21.1888 | 8.6838 | 804.7314 | 10 | 8026 | 92.4119 | 789.5306 | 52.9402 | 15.2008 | 0 | 15.2008 | 1.8237 | 0.15685 | 1.1747 | 0.99767 | 1 | 8.5436
Mg | 0.27742 | 0.056813 | 350 | 0.31818 | 0.29963 | 34.0038 | 10 | 340 | 3.3948 | 29.0037 | 6.8007 | 5.0001 | 4.6001 | 5.4001 | 0.007607 | 0.00158 | 0.98054 | 1.7989 | 0.99924 | 8.5436
Al | 11.9517 | 0.31237 | 477 | 13.7076 | 11.6278 | 1646.094 | 10 | 16372 | 190.7852 | 1629.993 | 102.2362 | 16.1009 | 19.0012 | 13.2006 | 0.55429 | 0.080296 | 1.017 | 1.4586 | 1.0061 | 8.5436
Si
P SP2/1
P SP3/1
P | 13.3747 | 0.4511 | 543 | 15.3397 | 11.3351 | 653.4059 | 20 | 13040 | 75.8645 | 648.1558 | 124.4559 | 5.2501 | 6.9002 | 3.6 | 0.64396 | 0.10303 | 1.0328 | 1.2514 | 1.0107 | 8.5436
O | 36.5959 |  |  | 41.9725 | 60.041
Na
Ca | 0.29107 | 0.03169 | 221 | 0.33383 | 0.19064 | 72.0171 | 20 | 1440 | 6.7263 | 57.4664 | 4.9494 | 14.5507 | 14.9007 | 14.2007 | 0.007392 | 0.002702 | 1.0444 | 1.0438 | 0.98807 | 8.5436
K | 0.03437 | 0.031426 | 336 | 0.03942 | 0.023076 | 13.1006 | 10 | 131 | 0.56186 | 4.8003 | 1.5783 | 8.3002 | 10.4004 | 6.2001 | 0.002894 | 0.000304 | 1.0642 | 1.0687 | 0.99328 | 8.5436
Mn | 4.9071 | 0.35757 | 1065 | 5.6281 | 2.3447 | 210.3459 | 10 | 2102 | 23.7658 | 203.0457 | 28.8138 | 7.3002 | 7.2002 | 7.4002 | 0.13492 | 0.04156 | 1.1913 | 1 | 0.9905 | 8.5436
Zn | 1e-05 | -0.000483 |  | 1.1e-05 | 4e-06 | 12.9006 | 10 | 129 | -0.011706 | -0.10001 | 0.99231 | 13.0006 | 13.0006 | 13.0006 | -5.5e-05 | -3.4e-05 | 1.2404 | 1.0062 | 1 | 8.5436
As | 1e-05 | -3.9e-05 |  | 1.1e-05 | 4e-06 | 5.0001 | 10 | 50 | -0.11705 | -1 | 0.83333 | 6.0001 | 6.0001 | 0 | -0.000483 | -0.000155 | 1.2461 | 1.4361 | 0.99553 | 8.5436
Sr | 0.027741 | 0.085502 | 990 | 0.031816 | 0.008311 | 1.1 | 20 | 22 | 0.035114 | 0.3 | 1.375 | 0.8 | 0.8 | 0.8 | 0.000456 | 0.000184 | 1.2883 | 1.1775 | 0.99526 | 8.5436
Ba | 1e-05 | -1.5e-05 |  | 1.1e-05 | 2e-06 | 23.5018 | 10 | 235 | -0.51509 | -4.4008 | 0.84228 | 27.9026 | 29.4029 | 26.4023 | -0.000866 | -0.000418 | 1.4776 | 0.95762 | 0.96666 | 8.5436
Be
Li | 1.44 |  |  | 1.44 | 5.446
Total | 87.3746 |  |  | 100 | 100
Formula | Oxide
FeO | 23.7674
MgO | 0.46005
Al2O3 | 22.5827
SiO2
P2O5 | 30.647
Na2O
CaO | 0.40726
K2O | 0.041402
MnO | 6.3363
ZnO | 1.2e-05
As2O3 | 1.3e-05
SrO | 0.032806
BaO | 1.1e-05
BeO
Li2O | 3.0997
Total | 87.3746
95 / 1 . X = 13845. Y = 267. Z = 224. Comment : lefangite from r060594
Fe | 18.8827 | 0.92956 | 1666 | 21.7455 | 8.9282 | 816.8962 | 10 | 8147 | 94.4883 | 804.0957 | 63.8173 | 12.8005 | 0 | 12.8005 | 1.8647 | 0.16037 | 1.1738 | 0.99772 | 0.99999 | 8.51
Mg | 0.29182 | 0.062308 | 444 | 0.33606 | 0.31704 | 38.3048 | 10 | 383 | 3.5611 | 30.3046 | 4.788 | 8.0002 | 9.0003 | 7.0002 | 0.007979 | 0.001657 | 0.97995 | 1.8048 | 0.99929 | 8.51
Al | 11.7948 | 0.31083 | 478 | 13.583 | 11.5431 | 1614.052 | 10 | 16055 | 187.785 | 1598.051 | 100.8725 | 16.0009 | 20.4014 | 11.6004 | 0.54557 | 0.079033 | 1.0164 | 1.463 | 1.0061 | 8.51
Si
P SP2/1
P SP3/1
P | 13.2728 | 0.44943 | 558 | 15.2851 | 11.3153 | 646.0745 | 20 | 12894 | 75.2731 | 640.5744 | 117.4658 | 5.5001 | 7.2002 | 3.8 | 0.63894 | 0.10223 | 1.0322 | 1.2522 | 1.0107 | 8.51
O | 36.358 |  |  | 41.8703 | 60.0042
Na
Ca | 0.2386 | 0.029069 | 208 | 0.27477 | 0.15719 | 59.7118 | 20 | 1194 | 5.5184 | 46.9612 | 4.6831 | 12.7506 | 14.5007 | 11.0004 | 0.006065 | 0.002217 | 1.0437 | 1.0437 | 0.98791 | 8.51
K | 1e-05 | -25.3315 |  | 1.2e-05 | 7e-06 | 8.3002 | 10 | 83 | 0 | -2e-06 | 1 | 8.3002 | 7.6002 | 9.0003 | 0 | 0 | 1.0635 | 1.0688 | 0.99327 | 8.51
Mn | 4.6522 | 0.35114 | 1196 | 5.3575 | 2.2361 | 201.1334 | 10 | 2010 | 22.5538 | 191.9331 | 21.8617 | 9.2003 | 8.8003 | 9.6003 | 0.12804 | 0.039441 | 1.1905 | 1.0001 | 0.99018 | 8.51
Zn | 1e-05 | -2.1e-05 |  | 1.2e-05 | 4e-06 | 10.5004 | 10 | 105 | -0.25854 | -2.2002 | 0.82676 | 12.7005 | 14.4007 | 11.0004 | -0.001217 | -0.000761 | 1.2395 | 1.0064 | 0.99997 | 8.51
As | 0.016729 | 0.11407 | 1361 | 0.019265 | 0.005896 | 6.6001 | 10 | 66 | 0.070508 | 0.60003 | 1.1 | 6.0001 | 6.0001 | 0 | 0.000291 | 9.4e-05 | 1.2454 | 1.4407 | 0.99559 | 8.51
Sr | 1e-05 | -9.2e-05 |  | 1.2e-05 | 3e-06 | 0.9 | 20 | 18 | -0.011751 | -0.1 | 0.9 | 1 | 0.7 | 1.3 | -0.000152 | -6.2e-05 | 1.2876 | 1.1788 | 0.9953 | 8.51
Ba | 0.076976 | 0.091703 | 1045 | 0.088646 | 0.014801 | 30.4031 | 10 | 304 | 0.69343 | 5.9011 | 1.2408 | 24.502 | 26.2023 | 22.8017 | 0.001166 | 0.000563 | 1.4766 | 0.95749 | 0.96636 | 8.51
Be
Li | 1.44 |  |  | 1.44 | 5.4782
Total | 87.0246 |  |  | 100 | 100
Formula | Oxide
FeO | 24.2925
MgO | 0.48392
Al2O3 | 22.2861
SiO2
P2O5 | 30.4134
Na2O
CaO | 0.33384
K2O | 1.2e-05
MnO | 6.007
ZnO | 1.2e-05
As2O3 | 0.022088
SrO | 1.2e-05
BaO | 0.085944
BeO
Li2O | 3.0997
Total | 87.0245
96 / 1 . X = 13813. Y = 295. Z = 224. Comment : lefangite from r060595
Fe | 18.2563 | 0.90544 | 1635 | 21.0803 | 8.629 | 792.2659 | 10 | 7902 | 91.2806 | 779.8654 | 63.8898 | 12.4005 | 0 | 12.4005 | 1.8014 | 0.15493 | 1.1749 | 0.99766 | 1 | 8.5436
Mg | 0.27645 | 0.058169 | 383 | 0.31921 | 0.30024 | 34.904 | 10 | 349 | 3.3831 | 28.9039 | 5.8172 | 6.0001 | 5.8001 | 6.2001 | 0.007581 | 0.001574 | 0.98074 | 1.7983 | 0.99926 | 8.5436
Al | 11.6703 | 0.3082 | 486 | 13.4755 | 11.4172 | 1608.089 | 10 | 15996 | 186.2666 | 1591.388 | 96.2874 | 16.7009 | 18.0011 | 15.4008 | 0.54116 | 0.078394 | 1.0172 | 1.4583 | 1.006 | 8.5436
Si
P SP2/1
P SP3/1
P | 13.5031 | 0.45343 | 481 | 15.5919 | 11.5076 | 659.1808 | 20 | 13155 | 76.675 | 655.0807 | 160.7735 | 4.1001 | 5.3001 | 2.9 | 0.65084 | 0.10413 | 1.033 | 1.2494 | 1.0107 | 8.5436
O | 36.4371 |  |  | 42.0734 | 60.1133
Na
Ca | 0.27796 | 0.03037 | 203 | 0.32096 | 0.18306 | 67.1649 | 20 | 1343 | 6.4217 | 54.8644 | 5.4603 | 12.3005 | 12.0005 | 12.6005 | 0.007058 | 0.00258 | 1.0446 | 1.0438 | 0.98809 | 8.5436
K | 0.018623 | 0.029306 | 330 | 0.021504 | 0.012573 | 10.6004 | 10 | 106 | 0.30434 | 2.6002 | 1.325 | 8.0002 | 8.2002 | 7.8002 | 0.001567 | 0.000165 | 1.0645 | 1.0688 | 0.99331 | 8.5436
Mn | 4.9065 | 0.35966 | 1161 | 5.6654 | 2.3574 | 211.6477 | 10 | 2115 | 23.7543 | 202.9475 | 24.3266 | 8.7003 | 10.0003 | 7.4002 | 0.13485 | 0.04154 | 1.1916 | 1 | 0.99056 | 8.5436
Zn | 1e-05 | -8.9e-05 |  | 1.2e-05 | 4e-06 | 10.8004 | 10 | 108 | -0.058528 | -0.50004 | 0.95575 | 11.3004 | 12.4005 | 10.2003 | -0.000275 | -0.000172 | 1.2407 | 1.0062 | 0.99999 | 8.5436
As | 0.005539 | 0.10444 | 1260 | 0.006396 | 0.001952 | 5.4001 | 10 | 54 | 0.02341 | 0.20001 | 1.0385 | 5.2001 | 5.2001 | 0 | 9.7e-05 | 3.1e-05 | 1.2464 | 1.4357 | 0.99554 | 8.5436
Sr | 0.004616 | 0.079546 | 988 | 0.00533 | 0.001391 | 0.85 | 20 | 17 | 0.005852 | 0.05 | 1.0625 | 0.8 | 0.6 | 1 | 7.6e-05 | 3.1e-05 | 1.2886 | 1.1754 | 0.99514 | 8.5436
Ba | 1e-05 | -4.7e-05 |  | 1.2e-05 | 2e-06 | 23.2018 | 10 | 232 | -0.1639 | -1.4003 | 0.94308 | 24.6021 | 29.6029 | 19.6013 | -0.000276 | -0.000133 | 1.478 | 0.95761 | 0.96673 | 8.5436
Be
Li | 1.44 |  |  | 1.44 | 5.4763
Total | 86.7965 |  |  | 100 | 100
Formula | Oxide
FeO | 23.4867
MgO | 0.45843
Al2O3 | 22.051
SiO2
P2O5 | 30.9412
Na2O
CaO | 0.38893
K2O | 0.022434
MnO | 6.3354
ZnO | 1.2e-05
As2O3 | 0.007314
SrO | 0.005459
BaO | 1.1e-05
BeO
Li2O | 3.0997
Total | 86.7966
97 / 1 . X = 13621. Y = 145. Z = 224. Comment : lefangite from r060596
Fe | 16.7447 | 0.84973 | 1694 | 19.5584 | 7.9842 | 730.9589 | 10 | 7292 | 83.6735 | 717.5583 | 54.5468 | 13.4006 | 0 | 13.4006 | 1.6512 | 0.14202 | 1.1757 | 0.99777 | 0.99996 | 8.5757
Mg | 0.28559 | 0.059911 | 409 | 0.33358 | 0.31289 | 37.1045 | 10 | 371 | 3.5104 | 30.1044 | 5.3005 | 7.0002 | 8.0002 | 6.0001 | 0.007866 | 0.001634 | 0.98125 | 1.7896 | 0.99918 | 8.5757
Al | 11.7698 | 0.30912 | 502 | 13.7476 | 11.616 | 1633.053 | 10 | 16243 | 188.3173 | 1614.952 | 90.2184 | 18.1011 | 21.2015 | 15.0007 | 0.54712 | 0.079257 | 1.0177 | 1.4531 | 1.006 | 8.5757
Si
P SP2/1
P SP3/1
P | 13.2357 | 0.44706 | 515 | 15.4598 | 11.3791 | 648.9367 | 20 | 12951 | 75.1177 | 644.1866 | 136.6161 | 4.7501 | 5.5001 | 4.0001 | 0.63762 | 0.10201 | 1.0336 | 1.249 | 1.0107 | 8.5757
O | 36.0852 |  |  | 42.1488 | 60.0572
Na
Ca | 0.52406 | 0.039451 | 225 | 0.61213 | 0.34819 | 119.0468 | 20 | 2380 | 12.1035 | 103.796 | 7.806 | 15.2508 | 16.2009 | 14.3007 | 0.013302 | 0.004863 | 1.0452 | 1.0434 | 0.98818 | 8.5757
K | 1e-05 | -2.5e-05 |  | 1.2e-05 | 7e-06 | 8.2002 | 10 | 82 | -0.18659 | -1.6001 | 0.83673 | 9.8003 | 11.0004 | 8.6002 | -0.000961 | -0.000101 | 1.065 | 1.0684 | 0.99295 | 8.5757
Mn | 5.7058 | 0.38931 | 1178 | 6.6646 | 2.7657 | 245.3986 | 10 | 2452 | 27.5661 | 236.3983 | 27.2657 | 9.0003 | 9.0003 | 9.0003 | 0.15649 | 0.048206 | 1.1923 | 1.0002 | 0.99156 | 8.5757
Zn | 0.030002 | 0.2045 | 2440 | 0.035043 | 0.01222 | 13.0006 | 10 | 130 | 0.081633 | 0.70006 | 1.0569 | 12.3005 | 12.6005 | 12.0005 | 0.000384 | 0.00024 | 1.2416 | 1.006 | 1 | 8.5757
As | 1e-05 | -0.000111 |  | 1.2e-05 | 4e-06 | 7.0002 | 10 | 70 | -0.046646 | -0.40002 | 0.94595 | 7.4002 | 7.4002 | 0 | -0.000192 | -6.2e-05 | 1.247 | 1.4289 | 0.99548 | 8.5757
Sr | 1e-05 | -9.5e-05 |  | 1.2e-05 | 3e-06 | 0.95 | 20 | 19 | -0.011661 | -0.1 | 0.90476 | 1.05 | 1.3 | 0.8 | -0.000151 | -6.1e-05 | 1.2893 | 1.175 | 0.99516 | 8.5757
Ba | 1e-05 | -2.9e-05 |  | 1.2e-05 | 2e-06 | 24.302 | 10 | 243 | -0.26825 | -2.3004 | 0.91353 | 26.6024 | 29.0028 | 24.2019 | -0.000451 | -0.000218 | 1.4788 | 0.95792 | 0.96742 | 8.5757
Be
Li | 1.44 |  |  | 1.44 | 5.5245
Total | 85.8209 |  |  | 100 | 100
Formula | Oxide
FeO | 21.5419
MgO | 0.47359
Al2O3 | 22.2391
SiO2
P2O5 | 30.3284
Na2O
CaO | 0.73327
K2O | 1.2e-05
MnO | 7.3676
ZnO | 0.037344
As2O3 | 1.3e-05
SrO | 1.2e-05
BaO | 1.1e-05
BeO
Li2O | 3.0997
Total | 85.8209
98 / 1 . X = 13641. Y = 126. Z = 224. Comment : lefangite from r060597
Fe | 18.5469 | 0.9174 | 1780 | 21.4918 | 8.7629 | 809.356 | 10 | 8072 | 92.6195 | 794.5552 | 54.6835 | 14.8007 | 0 | 14.8007 | 1.8278 | 0.1572 | 1.1763 | 0.99758 | 0.99986 | 8.5787
Mg | 0.5402 | 0.075774 | 396 | 0.62598 | 0.58645 | 63.3132 | 10 | 633 | 6.6226 | 56.8131 | 9.7403 | 6.5001 | 7.2002 | 5.8001 | 0.014839 | 0.003082 | 0.98176 | 1.7929 | 0.99924 | 8.5787
Al | 11.6953 | 0.30826 | 480 | 13.5523 | 11.4372 | 1614.557 | 10 | 16060 | 186.2935 | 1598.156 | 98.4428 | 16.401 | 21.2015 | 11.6004 | 0.54124 | 0.078405 | 1.0182 | 1.4594 | 1.006 | 8.5787
Si
P SP2/1
P SP3/1
P | 13.5433 | 0.45438 | 521 | 15.6937 | 11.5373 | 663.1983 | 20 | 13235 | 76.7422 | 658.3482 | 136.7397 | 4.8501 | 5.6001 | 4.1001 | 0.65141 | 0.10422 | 1.0341 | 1.2504 | 1.0108 | 8.5787
O | 36.4693 |  |  | 42.26 | 60.1427
Na
Ca | 0.11627 | 0.024087 | 214 | 0.13473 | 0.076542 | 36.7044 | 20 | 734 | 2.6815 | 23.0038 | 2.679 | 13.7006 | 13.7006 | 13.7006 | 0.002947 | 0.001077 | 1.0457 | 1.044 | 0.98846 | 8.5787
K | 0.006433 | 0.030247 | 358 | 0.007454 | 0.004341 | 10.4004 | 10 | 104 | 0.10492 | 0.90006 | 1.0947 | 9.5003 | 10.2003 | 8.8003 | 0.00054 | 5.7e-05 | 1.0656 | 1.0692 | 0.99378 | 8.5787
Mn | 4.0338 | 0.32287 | 1068 | 4.6744 | 1.9374 | 174.9009 | 10 | 1748 | 19.5252 | 167.5007 | 23.6347 | 7.4002 | 6.0001 | 8.8003 | 0.11084 | 0.034144 | 1.193 | 0.9999 | 0.98993 | 8.5787
Zn | 0.098599 | 0.20047 | 2309 | 0.11425 | 0.039793 | 13.3006 | 10 | 133 | 0.26813 | 2.3002 | 1.2091 | 11.0004 | 12.2005 | 9.8003 | 0.001262 | 0.000789 | 1.2423 | 1.006 | 1 | 8.5787
As | 1e-05 | -0.000395 |  | 1.2e-05 | 4e-06 | 5.7001 | 10 | 57 | -0.011657 | -0.1 | 0.98276 | 5.8001 | 5.8001 | 0 | -4.8e-05 | -1.5e-05 | 1.2477 | 1.4315 | 0.99552 | 8.5787
Sr | 0.004606 | 0.0927 | 1142 | 0.005338 | 0.001387 | 1.15 | 20 | 23 | 0.005828 | 0.05 | 1.0455 | 1.1 | 1.4 | 0.8 | 7.6e-05 | 3.1e-05 | 1.29 | 1.1766 | 0.99515 | 8.5787
Ba | 1e-05 | -7.6e-05 |  | 1.2e-05 | 2e-06 | 25.8022 | 10 | 258 | -0.10493 | -0.90016 | 0.96629 | 26.7023 | 26.2023 | 27.2024 | -0.000176 | -8.5e-05 | 1.4796 | 0.95741 | 0.96739 | 8.5787
Be
Li | 1.44 |  |  | 1.44 | 5.4741
Total | 86.4947 |  |  | 100 | 100
Formula | Oxide
FeO | 23.8605
MgO | 0.89582
Al2O3 | 22.0982
SiO2
P2O5 | 31.0332
Na2O
CaO | 0.16268
K2O | 0.007749
MnO | 5.2086
ZnO | 0.12273
As2O3 | 1.3e-05
SrO | 0.005447
BaO | 1.1e-05
BeO
Li2O | 3.0997
Total | 86.4947
99 / 1 . X = 13662. Y = 126. Z = 224. Comment : lefangite from r060598
Fe | 18.5708 | 0.91981 | 1792 | 21.3529 | 8.7356 | 805.2341 | 10 | 8031 | 92.8327 | 790.4333 | 54.4051 | 14.8007 | 0 | 14.8007 | 1.832 | 0.15756 | 1.1753 | 0.99767 | 0.99999 | 8.5146
Mg | 0.36341 | 0.063432 | 358 | 0.41785 | 0.39279 | 43.1061 | 10 | 431 | 4.4519 | 37.906 | 8.2895 | 5.2001 | 5.2001 | 5.2001 | 0.009976 | 0.002072 | 0.98098 | 1.796 | 0.99924 | 8.5146
Al | 11.825 | 0.31132 | 510 | 13.5965 | 11.5132 | 1624.462 | 10 | 16158 | 188.6361 | 1606.161 | 88.7626 | 18.3012 | 23.6018 | 13.0006 | 0.54805 | 0.079391 | 1.0174 | 1.4588 | 1.006 | 8.5146
Si
P SP2/1
P SP3/1
P | 13.4916 | 0.45397 | 505 | 15.5129 | 11.4428 | 656.0673 | 20 | 13093 | 76.5235 | 651.5673 | 145.7905 | 4.5001 | 5.6001 | 3.4 | 0.64955 | 0.10392 | 1.0333 | 1.2507 | 1.0107 | 8.5146
O | 36.6031 |  |  | 42.0868 | 60.0981
Na
Ca | 0.26531 | 0.030765 | 221 | 0.30505 | 0.17389 | 66.5646 | 20 | 1331 | 6.1264 | 52.1639 | 4.6223 | 14.4007 | 16.6009 | 12.2005 | 0.006733 | 0.002461 | 1.0449 | 1.0438 | 0.98823 | 8.5146
K | 0.014381 | 0.03096 | 357 | 0.016536 | 0.009663 | 11.3004 | 10 | 113 | 0.23491 | 2.0001 | 1.2151 | 9.3003 | 9.4003 | 9.2003 | 0.00121 | 0.000127 | 1.0647 | 1.0689 | 0.99342 | 8.5146
Mn | 4.5315 | 0.3463 | 1184 | 5.2104 | 2.1669 | 195.8265 | 10 | 1957 | 21.9419 | 186.8262 | 21.7579 | 9.0003 | 8.8003 | 9.2003 | 0.12456 | 0.038371 | 1.1919 | 1 | 0.99029 | 8.5146
Zn | 1e-05 | -6.3e-05 |  | 1.1e-05 | 4e-06 | 10.5004 | 10 | 105 | -0.082218 | -0.70005 | 0.9375 | 11.2004 | 11.4004 | 11.0004 | -0.000387 | -0.000242 | 1.2411 | 1.0061 | 0.99995 | 8.5146
As | 0.030539 | 0.10763 | 1263 | 0.035114 | 0.010708 | 6.3001 | 10 | 63 | 0.1292 | 1.1 | 1.2115 | 5.2001 | 5.2001 | 0 | 0.000533 | 0.000172 | 1.2467 | 1.4339 | 0.99553 | 8.5146
Sr | 0.018553 | 0.092297 | 1100 | 0.021332 | 0.005562 | 1.2 | 20 | 24 | 0.023489 | 0.2 | 1.2 | 1 | 0.8 | 1.2 | 0.000305 | 0.000123 | 1.2889 | 1.1768 | 0.9952 | 8.5146
Ba | 0.003919 | 0.086127 | 1035 | 0.004506 | 0.00075 | 24.302 | 10 | 243 | 0.035237 | 0.30003 | 1.0125 | 24.0019 | 26.2023 | 21.8016 | 5.9e-05 | 2.9e-05 | 1.4784 | 0.95761 | 0.96701 | 8.5146
Be
Li | 1.44 |  |  | 1.44 | 5.4501
Total | 87.1582 |  |  | 100 | 100
Formula | Oxide
FeO | 23.8912
MgO | 0.60264
Al2O3 | 22.3432
SiO2
P2O5 | 30.9149
Na2O
CaO | 0.37122
K2O | 0.017324
MnO | 5.8513
ZnO | 1.2e-05
As2O3 | 0.040321
SrO | 0.02194
BaO | 0.004376
BeO
Li2O | 3.0997
Total | 87.1582
100 / 1 . X = 13623. Y = 97. Z = 224. Comment : lefangite from r060599
Fe | 18.8283 | 0.92524 | 1673 | 22.0394 | 9.008 | 824.0347 | 10 | 8218 | 94.0654 | 810.8342 | 62.4242 | 13.2006 | 0 | 13.2006 | 1.8563 | 0.15965 | 1.1752 | 0.99758 | 0.99984 | 8.6199
Mg | 0.3761 | 0.065813 | 401 | 0.44024 | 0.41346 | 46.3071 | 10 | 463 | 4.5948 | 39.6069 | 6.9113 | 6.7002 | 8.6002 | 4.8001 | 0.010296 | 0.002138 | 0.98098 | 1.8007 | 0.99927 | 8.6199
Al | 11.5208 | 0.30491 | 455 | 13.4856 | 11.4086 | 1594.446 | 10 | 15861 | 183.2556 | 1579.645 | 107.7274 | 14.8007 | 17.0009 | 12.6005 | 0.53241 | 0.077127 | 1.0174 | 1.462 | 1.006 | 8.6199
Si
P SP2/1
P SP3/1
P | 13.3339 | 0.44873 | 500 | 15.6079 | 11.5022 | 655.7661 | 20 | 13087 | 75.5538 | 651.266 | 145.7236 | 4.5001 | 5.1001 | 3.9 | 0.64132 | 0.10261 | 1.0333 | 1.2511 | 1.0108 | 8.6199
O | 35.9861 |  |  | 42.1233 | 60.0945
Na
Ca | 0.11031 | 0.024076 | 219 | 0.12913 | 0.073539 | 36.4544 | 20 | 729 | 2.5469 | 21.9537 | 2.514 | 14.5007 | 15.7008 | 13.3006 | 0.002799 | 0.001023 | 1.0449 | 1.044 | 0.98828 | 8.6199
K | 0.004264 | 0.027959 | 333 | 0.004991 | 0.002914 | 8.9003 | 10 | 89 | 0.06961 | 0.60003 | 1.0723 | 8.3002 | 8.2002 | 8.4002 | 0.000359 | 3.8e-05 | 1.0647 | 1.0692 | 0.99369 | 8.6199
Mn | 3.9091 | 0.31603 | 1026 | 4.5758 | 1.9012 | 170.1955 | 10 | 1701 | 18.944 | 163.2954 | 24.6654 | 6.9002 | 7.6002 | 6.2001 | 0.10754 | 0.033128 | 1.1919 | 0.9999 | 0.98962 | 8.6199
Zn | 0.10657 | 0.20098 | 2307 | 0.12475 | 0.043553 | 13.6006 | 10 | 136 | 0.29005 | 2.5002 | 1.2252 | 11.1004 | 11.0004 | 11.2004 | 0.001365 | 0.000853 | 1.2411 | 1.0062 | 0.99996 | 8.6199
As | 0.024745 | 0.11867 | 1406 | 0.028965 | 0.008825 | 7.5002 | 10 | 75 | 0.10441 | 0.90004 | 1.1364 | 6.6001 | 6.6001 | 0 | 0.000431 | 0.000139 | 1.2467 | 1.4376 | 0.99556 | 8.6199
Sr | 1e-05 | -56.7105 |  | 1.2e-05 | 3e-06 | 1.3 | 20 | 26 | 0 | 0 | 1 | 1.3 | 1.1 | 1.5 | 0 | 0 | 1.2889 | 1.1774 | 0.99519 | 8.6199
Ba | 1e-05 | -3e-05 |  | 1.2e-05 | 2e-06 | 23.1018 | 10 | 231 | -0.25527 | -2.2004 | 0.91304 | 25.3021 | 27.6025 | 23.0018 | -0.000429 | -0.000207 | 1.4783 | 0.95739 | 0.96685 | 8.6199
Be
Li | 1.44 |  |  | 1.44 | 5.5432
Total | 85.6402 |  |  | 100 | 100
Formula | Oxide
FeO | 24.2225
MgO | 0.62369
Al2O3 | 21.7684
SiO2
P2O5 | 30.5534
Na2O
CaO | 0.15435
K2O | 0.005136
MnO | 5.0476
ZnO | 0.13265
As2O3 | 0.032672
SrO | 1.2e-05
BaO | 1.1e-05
BeO
Li2O | 3.0997
Total | 85.6402
101 / 1 . X = -12972. Y = -26603. Z = 47. Comment : r060954
Fe | 25.6961 | 1.2067 | 2072 | 33.9035 | 15.3252 | 1005.324 | 10 | 10020 | 129.0492 | 989.1234 | 62.0537 | 16.2009 | 0 | 16.2009 | 2.5467 | 0.21903 | 1.1566 | 0.99821 | 0.99963 | 7.6647
Mg | 5.8673 | 0.26412 | 615 | 7.7413 | 8.0404 | 527.6171 | 10 | 5267 | 67.389 | 516.5166 | 47.531 | 11.1005 | 15.8008 | 6.4001 | 0.151 | 0.031362 | 0.96788 | 1.919 | 1.0018 | 7.6647
Al | 0.22839 | 0.052633 | 364 | 0.30133 | 0.28193 | 31.1032 | 10 | 311 | 3.2752 | 25.1031 | 5.1838 | 6.0001 | 5.6001 | 6.4001 | 0.009515 | 0.001378 | 1.0038 | 1.6564 | 1.0057 | 7.6647
Si
P SP2/1
P SP3/1
P | 13.7028 | 0.47218 | 550 | 18.0795 | 14.7351 | 608.9713 | 20 | 12155 | 78.8708 | 604.5212 | 136.8453 | 4.4501 | 5.7001 | 3.2 | 0.66948 | 0.10711 | 1.0193 | 1.2421 | 1.0107 | 7.6647
O | 29.3982 |  |  | 38.7881 | 61.1986
Na
Ca | 0.013941 | 0.018133 | 207 | 0.018394 | 0.011585 | 13.0006 | 20 | 260 | 0.3262 | 2.5002 | 1.2381 | 10.5004 | 10.9004 | 10.1003 | 0.000358 | 0.000131 | 1.0299 | 1.0471 | 0.9864 | 7.6647
K | 0.028444 | 0.035158 | 390 | 0.037529 | 0.024231 | 12.8005 | 10 | 128 | 0.46972 | 3.6003 | 1.3913 | 9.2003 | 8.6002 | 9.8003 | 0.002419 | 0.000254 | 1.0497 | 1.0731 | 0.99279 | 7.6647
Mn | 1e-05 | -0.000108 |  | 1.3e-05 | 6e-06 | 5.7001 | 10 | 57 | -0.039142 | -0.30001 | 0.95 | 6.0001 | 6.8002 | 5.2001 | -0.000222 | -6.8e-05 | 1.1734 | 1.0007 | 0.98182 | 7.6647
Zn | 0.070833 | 0.20868 | 2439 | 0.093457 | 0.036085 | 11.6004 | 10 | 116 | 0.19572 | 1.5001 | 1.1485 | 10.1003 | 9.8003 | 10.4004 | 0.000921 | 0.000576 | 1.2195 | 1.0097 | 0.99882 | 7.6647
As | 0.74558 | 0.20076 | 1640 | 0.98372 | 0.33145 | 29.3028 | 10 | 293 | 2.9881 | 22.9027 | 4.5785 | 6.4001 | 6.4001 | 0 | 0.012321 | 0.003969 | 1.2301 | 1.5287 | 0.99791 | 7.6647
Sr | 0.040254 | 0.10013 | 1137 | 0.053111 | 0.015302 | 1.3 | 20 | 26 | 0.052188 | 0.4 | 1.4444 | 0.9 | 0.9 | 0.9 | 0.000677 | 0.000273 | 1.2716 | 1.1661 | 0.99412 | 7.6647
Ba | 1e-05 | -0.00022 |  | 1.3e-05 | 2e-06 | 24.0019 | 10 | 240 | -0.039149 | -0.30007 | 0.98765 | 24.302 | 26.8024 | 21.8016 | -6.6e-05 | -3.2e-05 | 1.4563 | 0.95899 | 0.96028 | 7.6647
Be
Li
Total | 75.7918 |  |  | 100 | 100
Formula | Oxide
FeO | 33.0579
MgO | 9.7297
Al2O3 | 0.43153
SiO2
P2O5 | 31.3987
Na2O
CaO | 0.019506
K2O | 0.034264
MnO | 1.3e-05
ZnO | 0.088167
As2O3 | 0.98441
SrO | 0.047604
BaO | 1.1e-05
BeO
Li2O
Total | 75.7918
102 / 1 . X = -12894. Y = -26587. Z = 47. Comment : r060955
Fe | 27.0417 | 1.2269 | 1804 | 34.557 | 15.653 | 1173.225 | 10 | 11687 | 136.0285 | 1158.024 | 77.182 | 15.2008 | 0 | 15.2008 | 2.6844 | 0.23087 | 1.1561 | 0.99816 | 0.99973 | 8.5131
Mg | 5.9682 | 0.25509 | 594 | 7.6269 | 7.938 | 593.3596 | 10 | 5922 | 68.2077 | 580.6589 | 46.7189 | 12.7006 | 18.6011 | 6.8002 | 0.15284 | 0.031743 | 0.96753 | 1.9311 | 1.0019 | 8.5131
Al | 0.066296 | 0.038123 | 377 | 0.08472 | 0.079429 | 16.1009 | 10 | 161 | 0.95155 | 8.1006 | 2.0126 | 8.0002 | 8.0002 | 8.0002 | 0.002765 | 0.0004 | 1.0034 | 1.6559 | 1.0057 | 8.5131
Si
P SP2/1
P SP3/1
P | 14.2066 | 0.46841 | 562 | 18.1549 | 14.8272 | 704.1826 | 20 | 14051 | 82.0362 | 698.3825 | 121.4083 | 5.8001 | 7.2002 | 4.4001 | 0.69634 | 0.11141 | 1.0189 | 1.24 | 1.0106 | 8.5131
O | 30.2844 |  |  | 38.701 | 61.1877
Na
Ca | 0.006521 | 0.018306 | 216 | 0.008333 | 0.00526 | 15.4508 | 20 | 309 | 0.15272 | 1.3001 | 1.0919 | 14.1507 | 15.4008 | 12.9006 | 0.000168 | 6.1e-05 | 1.0295 | 1.0469 | 0.9861 | 8.5131
K | 0.02914 | 0.029623 | 319 | 0.037239 | 0.024093 | 11.7005 | 10 | 117 | 0.48164 | 4.1002 | 1.5395 | 7.6002 | 9.6003 | 5.6001 | 0.002481 | 0.000261 | 1.0493 | 1.0728 | 0.99263 | 8.5131
Mn | 0.023651 | 0.082743 | 969 | 0.030224 | 0.013917 | 7.3002 | 10 | 73 | 0.11747 | 1 | 1.1587 | 6.3001 | 7.8002 | 4.8001 | 0.000667 | 0.000205 | 1.1729 | 1.0007 | 0.98149 | 8.5131
Zn | 0.076548 | 0.2065 | 2411 | 0.097823 | 0.037849 | 14.0007 | 10 | 140 | 0.21146 | 1.8001 | 1.1475 | 12.2005 | 14.0007 | 10.4004 | 0.000995 | 0.000622 | 1.219 | 1.01 | 0.99925 | 8.5131
As | 0.49505 | 0.17873 | 1657 | 0.63263 | 0.2136 | 24.802 | 10 | 248 | 1.9736 | 16.8018 | 3.1002 | 8.0002 | 8.0002 | 0 | 0.008138 | 0.002622 | 1.2296 | 1.538 | 0.99794 | 8.5131
Sr | 0.054217 | 0.081325 | 850 | 0.069284 | 0.020003 | 1.2 | 20 | 24 | 0.07048 | 0.6 | 2 | 0.6 | 0.7 | 0.5 | 0.000915 | 0.000369 | 1.2711 | 1.1635 | 0.99405 | 8.5131
Ba | 1e-05 | -6.9e-05 |  | 1.3e-05 | 2e-06 | 25.9022 | 10 | 259 | -0.11749 | -1.0002 | 0.96282 | 26.9024 | 27.6025 | 26.2023 | -0.000198 | -9.5e-05 | 1.4557 | 0.95884 | 0.9594 | 8.5131
Be
Li
Total | 78.2524 |  |  | 100 | 100
Formula | Oxide
FeO | 34.789
MgO | 9.8971
Al2O3 | 0.12526
SiO2
P2O5 | 32.5533
Na2O
CaO | 0.009124
K2O | 0.035103
MnO | 0.030539
ZnO | 0.095282
As2O3 | 0.65363
SrO | 0.064117
BaO | 1.1e-05
BeO
Li2O
Total | 78.2524
103 / 1 . X = -13095. Y = -26078. Z = 47. Comment : r060956
Fe | 25.5024 | 1.1713 | 1959 | 33.519 | 15.0286 | 1118.211 | 10 | 11141 | 127.7715 | 1100.01 | 61.4365 | 18.2011 | 0 | 18.2011 | 2.5215 | 0.21686 | 1.1594 | 0.99814 | 0.99988 | 8.6092
Mg | 5.633 | 0.24561 | 604 | 7.4037 | 7.6275 | 571.4757 | 10 | 5704 | 64.7999 | 557.875 | 42.018 | 13.6007 | 19.8013 | 7.4002 | 0.1452 | 0.030157 | 0.96988 | 1.9133 | 1.0017 | 8.6092
Al | 0.6321 | 0.075311 | 394 | 0.8308 | 0.77101 | 87.8255 | 10 | 878 | 9.1443 | 78.7252 | 9.6509 | 9.1003 | 9.2003 | 9.0003 | 0.026567 | 0.003849 | 1.0059 | 1.638 | 1.0056 | 8.6092
Si
P SP2/1
P SP3/1
P | 14.0789 | 0.46362 | 505 | 18.5046 | 14.9594 | 703.9314 | 20 | 14046 | 81.2133 | 699.1813 | 148.1936 | 4.7501 | 5.9001 | 3.6 | 0.68936 | 0.11029 | 1.0214 | 1.2367 | 1.0107 | 8.6092
O | 29.8708 |  |  | 39.2605 | 61.4419
Na
Ca | 0.003731 | 0.017767 | 211 | 0.004904 | 0.003064 | 14.5507 | 20 | 291 | 0.087124 | 0.75007 | 1.0543 | 13.8006 | 13.5006 | 14.1007 | 9.6e-05 | 3.5e-05 | 1.0322 | 1.0468 | 0.98651 | 8.6092
K | 0.028189 | 0.031643 | 348 | 0.03705 | 0.023728 | 13.2006 | 10 | 132 | 0.46465 | 4.0003 | 1.4348 | 9.2003 | 9.4003 | 9.0003 | 0.002393 | 0.000252 | 1.052 | 1.0727 | 0.99286 | 8.6092
Mn | 1e-05 | -0.000101 |  | 1.3e-05 | 6e-06 | 5.0001 | 10 | 50 | -0.034848 | -0.30001 | 0.94339 | 5.3001 | 5.0001 | 5.6001 | -0.000198 | -6.1e-05 | 1.1761 | 1.0006 | 0.98211 | 8.6092
Zn | 1e-05 | -16.6251 |  | 1.3e-05 | 5e-06 | 14.3007 | 10 | 143 | 0 | -3e-06 | 1 | 14.3007 | 13.4006 | 15.2008 | 0 | 0 | 1.2227 | 1.0095 | 0.99948 | 8.6092
As | 0.32409 | 0.14994 | 1435 | 0.42597 | 0.14236 | 17.401 | 10 | 174 | 1.301 | 11.2009 | 2.8066 | 6.2001 | 6.2001 | 0 | 0.005365 | 0.001728 | 1.2326 | 1.5242 | 0.99776 | 8.6092
Sr | 1e-05 | -1.3e-05 |  | 1.3e-05 | 4e-06 | 0.65 | 20 | 13 | -0.087117 | -0.75001 | 0.46429 | 1.4 | 1.7 | 1.1 | -0.00113 | -0.000456 | 1.2742 | 1.1604 | 0.99388 | 8.6092
Ba | 0.01015 | 0.090067 | 1078 | 0.013341 | 0.002433 | 28.4027 | 10 | 284 | 0.092939 | 0.80013 | 1.029 | 27.6025 | 25.0021 | 30.203 | 0.000156 | 7.6e-05 | 1.4596 | 0.95877 | 0.96059 | 8.6092
Be
Li
Total | 76.0835 |  |  | 100 | 100
Formula | Oxide
FeO | 32.8088
MgO | 9.3412
Al2O3 | 1.1944
SiO2
P2O5 | 32.2606
Na2O
CaO | 0.00522
K2O | 0.033957
MnO | 1.3e-05
ZnO | 1.2e-05
As2O3 | 0.42791
SrO | 1.2e-05
BaO | 0.011333
BeO
Li2O
Total | 76.0835
104 / 1 . X = -13045. Y = -26137. Z = 47. Comment : r060957
Fe | 26.4756 | 1.2045 | 1895 | 34.3074 | 15.5183 | 1165.365 | 10 | 11609 | 133.0572 | 1148.164 | 67.7499 | 17.201 | 0 | 17.201 | 2.6258 | 0.22583 | 1.1565 | 0.99818 | 0.9997 | 8.6291
Mg | 5.8395 | 0.25011 | 569 | 7.5668 | 7.8646 | 588.7416 | 10 | 5876 | 66.8368 | 576.7411 | 49.0596 | 12.0006 | 16.6009 | 7.4002 | 0.14976 | 0.031105 | 0.96781 | 1.9271 | 1.0018 | 8.6291
Al | 0.22099 | 0.048449 | 331 | 0.28636 | 0.26811 | 33.7037 | 10 | 337 | 3.1757 | 27.4036 | 5.3497 | 6.3001 | 7.6002 | 5.0001 | 0.009226 | 0.001337 | 1.0037 | 1.6532 | 1.0057 | 8.6291
Si
P SP2/1
P SP3/1
P | 14.0079 | 0.46226 | 574 | 18.1516 | 14.804 | 703.3788 | 20 | 14035 | 80.7939 | 697.1787 | 113.4455 | 6.2001 | 8.6002 | 3.8 | 0.6858 | 0.10972 | 1.0192 | 1.2404 | 1.0107 | 8.6291
O | 29.924 |  |  | 38.7758 | 61.221
Na
Ca | 0.009902 | 0.01813 | 211 | 0.012831 | 0.008087 | 15.9008 | 20 | 318 | 0.2318 | 2.0002 | 1.1439 | 13.9006 | 15.4008 | 12.4005 | 0.000255 | 9.3e-05 | 1.0298 | 1.0469 | 0.98621 | 8.6291
K | 0.024553 | 0.032807 | 368 | 0.031816 | 0.020557 | 13.9006 | 10 | 139 | 0.40564 | 3.5003 | 1.3366 | 10.4004 | 9.6003 | 11.2004 | 0.002089 | 0.00022 | 1.0496 | 1.0729 | 0.99269 | 8.6291
Mn | 0.009338 | 0.086338 | 1035 | 0.0121 | 0.005564 | 7.8002 | 10 | 78 | 0.046357 | 0.40002 | 1.0541 | 7.4002 | 8.0002 | 6.8002 | 0.000263 | 8.1e-05 | 1.1733 | 1.0007 | 0.98161 | 8.6291
Zn | 0.083929 | 0.20609 | 2398 | 0.10876 | 0.042021 | 14.4007 | 10 | 144 | 0.23179 | 2.0002 | 1.1613 | 12.4005 | 12.0005 | 12.8005 | 0.001091 | 0.000682 | 1.2194 | 1.0099 | 0.99921 | 8.6291
As | 0.51369 | 0.16745 | 1462 | 0.66565 | 0.22444 | 24.1019 | 10 | 241 | 2.0514 | 17.7018 | 3.7658 | 6.4001 | 6.4001 | 0 | 0.008459 | 0.002725 | 1.23 | 1.5349 | 0.9979 | 8.6291
Sr | 0.062442 | 0.075692 | 741 | 0.080913 | 0.023328 | 1.15 | 20 | 23 | 0.081121 | 0.7 | 2.5556 | 0.45 | 0.7 | 0.2 | 0.001053 | 0.000425 | 1.2715 | 1.1639 | 0.99406 | 8.6291
Ba | 1e-05 | -1.4e-05 |  | 1.3e-05 | 2e-06 | 24.302 | 10 | 243 | -0.56795 | -4.9009 | 0.83218 | 29.2028 | 30.203 | 28.2026 | -0.000955 | -0.000461 | 1.4562 | 0.95888 | 0.95973 | 8.6291
Be
Li
Total | 77.1718 |  |  | 100 | 100
Formula | Oxide
FeO | 34.0608
MgO | 9.6836
Al2O3 | 0.41757
SiO2
P2O5 | 32.0978
Na2O
CaO | 0.013855
K2O | 0.029577
MnO | 0.012057
ZnO | 0.10447
As2O3 | 0.67824
SrO | 0.073845
BaO | 1.1e-05
BeO
Li2O
Total | 77.1718
105 / 1 . X = -13012. Y = -26234. Z = 47. Comment : r060958
Fe | 27.5045 | 1.2456 | 2061 | 35.2664 | 16.0071 | 1201.747 | 10 | 11970 | 138.3194 | 1181.746 | 60.0834 | 20.0013 | 0 | 20.0013 | 2.7296 | 0.23476 | 1.1556 | 0.99809 | 0.99986 | 8.5436
Mg | 5.8972 | 0.25351 | 590 | 7.5614 | 7.8861 | 585.6296 | 10 | 5845 | 67.0828 | 573.129 | 46.8482 | 12.5006 | 17.0009 | 8.0002 | 0.15032 | 0.03122 | 0.96718 | 1.9406 | 1.0019 | 8.5436
Al | 0.092982 | 0.039314 | 357 | 0.11922 | 0.11201 | 18.6011 | 10 | 186 | 1.3344 | 11.401 | 2.5834 | 7.2002 | 7.6002 | 6.8002 | 0.003877 | 0.000562 | 1.0031 | 1.6566 | 1.0057 | 8.5436
Si
P SP2/1
P SP3/1
P | 14.027 | 0.46333 | 513 | 17.9854 | 14.719 | 697.2506 | 20 | 13913 | 81.0432 | 692.4005 | 143.7606 | 4.8501 | 5.8001 | 3.9 | 0.68792 | 0.11006 | 1.0185 | 1.2398 | 1.0106 | 8.5436
O | 30.0758 |  |  | 38.5633 | 61.0952
Na
Ca | 1e-05 | -1.7e-05 |  | 1.3e-05 | 8e-06 | 13.2506 | 20 | 265 | -0.24582 | -2.1002 | 0.86319 | 15.3508 | 16.1009 | 14.6007 | -0.00027 | -9.9e-05 | 1.0291 | 1.0465 | 0.98578 | 8.5436
K | 0.02547 | 0.03219 | 358 | 0.032658 | 0.021173 | 13.3006 | 10 | 133 | 0.4214 | 3.6003 | 1.3712 | 9.7003 | 9.0003 | 10.4004 | 0.00217 | 0.000228 | 1.0489 | 1.0723 | 0.99246 | 8.5436
Mn | 1e-05 | -9.1e-05 |  | 1.3e-05 | 6e-06 | 7.2002 | 10 | 72 | -0.046821 | -0.40002 | 0.94737 | 7.6002 | 7.6002 | 7.6002 | -0.000266 | -8.2e-05 | 1.1724 | 1.0006 | 0.98108 | 8.5436
Zn | 0.029665 | 0.20061 | 2393 | 0.038036 | 0.014747 | 12.8005 | 10 | 128 | 0.081939 | 0.70006 | 1.0579 | 12.1005 | 11.6004 | 12.6005 | 0.000386 | 0.000241 | 1.2184 | 1.0102 | 0.99954 | 8.5436
As | 0.30663 | 0.16123 | 1616 | 0.39316 | 0.13302 | 18.0011 | 10 | 180 | 1.2174 | 10.4009 | 2.3685 | 7.6002 | 7.6002 | 0 | 0.00502 | 0.001617 | 1.2292 | 1.5453 | 0.99795 | 8.5436
Sr | 0.031507 | 0.084326 | 964 | 0.040398 | 0.011687 | 1.15 | 20 | 23 | 0.040967 | 0.35 | 1.4375 | 0.8 | 0.8 | 0.8 | 0.000532 | 0.000215 | 1.2706 | 1.1636 | 0.99411 | 8.5436
Ba | 1e-05 | -0.000685 |  | 1.3e-05 | 2e-06 | 26.0022 | 10 | 260 | -0.011707 | -0.10002 | 0.99617 | 26.1023 | 27.4025 | 24.802 | -2e-05 | -1e-05 | 1.4552 | 0.95864 | 0.95849 | 8.5436
Be
Li
Total | 77.9908 |  |  | 100 | 100
Formula | Oxide
FeO | 35.3845
MgO | 9.7793
Al2O3 | 0.17569
SiO2
P2O5 | 32.1415
Na2O
CaO | 1.4e-05
K2O | 0.030682
MnO | 1.3e-05
ZnO | 0.036925
As2O3 | 0.40485
SrO | 0.03726
BaO | 1.1e-05
BeO
Li2O
Total | 77.9908
106 / 1 . X = -13012. Y = -26405. Z = 47. Comment : r060959
Fe | 26.8609 | 1.2219 | 1932 | 33.8982 | 15.2541 | 1166.574 | 10 | 11621 | 134.9888 | 1149.173 | 67.0406 | 17.401 | 0 | 17.401 | 2.6639 | 0.22911 | 1.1582 | 0.99817 | 0.99979 | 8.5131
Mg | 5.916 | 0.25324 | 580 | 7.4659 | 7.7196 | 590.0467 | 10 | 5889 | 67.8773 | 577.8462 | 48.3625 | 12.2005 | 14.6007 | 9.8003 | 0.1521 | 0.03159 | 0.96905 | 1.9218 | 1.0018 | 8.5131
Al | 0.10261 | 0.041038 | 370 | 0.12949 | 0.12061 | 20.4014 | 10 | 204 | 1.4802 | 12.6012 | 2.6155 | 7.8002 | 7.2002 | 8.4002 | 0.0043 | 0.000623 | 1.005 | 1.6452 | 1.0055 | 8.5131
Si
P SP2/1
P SP3/1
P | 14.8586 | 0.48263 | 524 | 18.7514 | 15.2142 | 737.2895 | 20 | 14710 | 86.0132 | 732.2394 | 145.9953 | 5.0501 | 6.6001 | 3.5 | 0.7301 | 0.11681 | 1.0205 | 1.2351 | 1.0107 | 8.5131
O | 31.0166 |  |  | 39.1426 | 61.4809
Na
Ca | 0.01156 | 0.017615 | 203 | 0.014588 | 0.009147 | 14.8007 | 20 | 296 | 0.2702 | 2.3002 | 1.184 | 12.5005 | 13.5006 | 11.5004 | 0.000297 | 0.000109 | 1.0312 | 1.0469 | 0.98637 | 8.5131
K | 0.002848 | 0.028977 | 348 | 0.003595 | 0.002311 | 9.4003 | 10 | 94 | 0.046989 | 0.40002 | 1.0444 | 9.0003 | 9.2003 | 8.8003 | 0.000242 | 2.5e-05 | 1.051 | 1.0729 | 0.99278 | 8.5131
Mn | 1e-05 | -5.8e-05 |  | 1.3e-05 | 6e-06 | 6.5001 | 10 | 65 | -0.070483 | -0.60003 | 0.91549 | 7.1002 | 7.6002 | 6.6001 | -0.0004 | -0.000123 | 1.175 | 1.0007 | 0.98188 | 8.5131
Zn | 0.055385 | 0.19923 | 2346 | 0.069896 | 0.026867 | 12.8005 | 10 | 128 | 0.15272 | 1.3001 | 1.113 | 11.5004 | 11.0004 | 12.0005 | 0.000719 | 0.000449 | 1.2213 | 1.0097 | 0.99942 | 8.5131
As | 0.3847 | 0.16842 | 1631 | 0.48549 | 0.16285 | 20.9014 | 10 | 209 | 1.539 | 13.1012 | 2.6796 | 7.8002 | 7.8002 | 0 | 0.006346 | 0.002044 | 1.2316 | 1.5307 | 0.99785 | 8.5131
Sr | 0.018015 | 0.093606 | 1116 | 0.022734 | 0.006521 | 1.3 | 20 | 26 | 0.023493 | 0.2 | 1.1818 | 1.1 | 1.3 | 0.9 | 0.000305 | 0.000123 | 1.2731 | 1.1583 | 0.99376 | 8.5131
Ba | 0.012815 | 0.084219 | 1005 | 0.016172 | 0.00296 | 24.502 | 10 | 245 | 0.11748 | 1.0002 | 1.0426 | 23.5018 | 24.402 | 22.6017 | 0.000198 | 9.5e-05 | 1.4582 | 0.95884 | 0.96022 | 8.5131
Be
Li
Total | 79.24 |  |  | 100 | 100
Formula | Oxide
FeO | 34.5565
MgO | 9.8104
Al2O3 | 0.19387
SiO2
P2O5 | 34.0471
Na2O
CaO | 0.016174
K2O | 0.003431
MnO | 1.3e-05
ZnO | 0.068939
As2O3 | 0.50794
SrO | 0.021304
BaO | 0.014308
BeO
Li2O
Total | 79.24
107 / 1 . X = -13030. Y = -26439. Z = 47. Comment : r060960
Fe | 25.9633 | 1.2175 | 1921 | 34.6104 | 15.6364 | 1001.801 | 10 | 9985 | 130.1737 | 988.2004 | 73.6585 | 13.6006 | 0 | 13.6006 | 2.5689 | 0.22094 | 1.157 | 0.99812 | 0.99988 | 7.5914
Mg | 5.6457 | 0.26031 | 599 | 7.526 | 7.8127 | 499.3214 | 10 | 4985 | 64.4309 | 489.121 | 48.9513 | 10.2004 | 13.4006 | 7.0002 | 0.14437 | 0.029986 | 0.9682 | 1.9304 | 1.0019 | 7.5914
Al | 0.044852 | 0.035488 | 363 | 0.05979 | 0.05591 | 10.8004 | 10 | 108 | 0.6455 | 4.9003 | 1.8305 | 5.9001 | 6.0001 | 5.8001 | 0.001875 | 0.000272 | 1.0041 | 1.6505 | 1.0056 | 7.5914
Si
P SP2/1
P SP3/1
P | 13.8286 | 0.47601 | 547 | 18.4342 | 15.0162 | 610.6782 | 20 | 12189 | 79.8704 | 606.3281 | 140.3836 | 4.3501 | 5.7001 | 3 | 0.67796 | 0.10847 | 1.0196 | 1.2368 | 1.0106 | 7.5914
O | 29.1661 |  |  | 38.8799 | 61.3108
Na
Ca | 1e-05 | -1.2e-05 |  | 1.3e-05 | 8e-06 | 10.8504 | 20 | 217 | -0.36887 | -2.8002 | 0.79486 | 13.6506 | 13.8006 | 13.5006 | -0.000405 | -0.000148 | 1.0303 | 1.0467 | 0.98606 | 7.5914
K | 0.00957 | 0.032452 | 381 | 0.012757 | 0.008232 | 9.8003 | 10 | 98 | 0.15808 | 1.2001 | 1.1395 | 8.6003 | 7.2002 | 10.0003 | 0.000814 | 8.6e-05 | 1.05 | 1.0726 | 0.99262 | 7.5914
Mn | 0.005308 | 0.081199 | 982 | 0.007076 | 0.00325 | 5.3001 | 10 | 53 | 0.026346 | 0.2 | 1.0392 | 5.1001 | 6.2001 | 4.0001 | 0.00015 | 4.6e-05 | 1.1738 | 1.0006 | 0.98149 | 7.5914
Zn | 1e-05 | -2.6e-05 |  | 1.3e-05 | 5e-06 | 11.4004 | 10 | 114 | -0.23713 | -1.8001 | 0.86363 | 13.2006 | 14.2007 | 12.2005 | -0.001116 | -0.000698 | 1.22 | 1.01 | 0.99948 | 7.5914
As | 0.32718 | 0.15653 | 1475 | 0.43614 | 0.14688 | 14.9007 | 10 | 149 | 1.3042 | 9.9007 | 2.9801 | 5.0001 | 5.0001 | 0 | 0.005378 | 0.001732 | 1.2305 | 1.5374 | 0.9979 | 7.5914
Sr | 0.025275 | 0.087118 | 1019 | 0.033693 | 0.009702 | 0.95 | 20 | 19 | 0.032932 | 0.25 | 1.3571 | 0.7 | 0.9 | 0.5 | 0.000427 | 0.000173 | 1.272 | 1.1602 | 0.9939 | 7.5914
Ba | 1e-05 | -0.000215 |  | 1.3e-05 | 2e-06 | 23.0018 | 10 | 230 | -0.039525 | -0.30005 | 0.98712 | 23.3018 | 24.402 | 22.2016 | -6.6e-05 | -3.2e-05 | 1.4568 | 0.95872 | 0.95929 | 7.5914
Be
Li
Total | 75.0159 |  |  | 100 | 100
Formula | Oxide
FeO | 33.4016
MgO | 9.3622
Al2O3 | 0.084747
SiO2
P2O5 | 31.6869
Na2O
CaO | 1.4e-05
K2O | 0.011528
MnO | 0.006854
ZnO | 1.2e-05
As2O3 | 0.43198
SrO | 0.029891
BaO | 1.1e-05
BeO
Li2O
Total | 75.0158
108 / 1 . X = -13098. Y = -26490. Z = 47. Comment : r060961
Fe | 27.3888 | 1.2388 | 1811 | 35.0626 | 15.8869 | 1191.87 | 10 | 11872 | 137.6776 | 1176.469 | 77.3902 | 15.4008 | 0 | 15.4008 | 2.717 | 0.23367 | 1.156 | 0.99818 | 0.9999 | 8.5451
Mg | 5.6085 | 0.24665 | 583 | 7.1799 | 7.4751 | 557.3231 | 10 | 5563 | 63.7936 | 545.1226 | 45.6803 | 12.2005 | 15.0007 | 9.4003 | 0.14294 | 0.029689 | 0.96746 | 1.9405 | 1.0019 | 8.5451
Al | 0.072334 | 0.039093 | 383 | 0.0926 | 0.086844 | 17.301 | 10 | 173 | 1.0416 | 8.9007 | 2.0596 | 8.4002 | 9.6003 | 7.2002 | 0.003026 | 0.000438 | 1.0033 | 1.6507 | 1.0056 | 8.5451
Si
P SP2/1
P SP3/1
P | 14.3867 | 0.4714 | 537 | 18.4176 | 15.0464 | 717.2939 | 20 | 14312 | 83.316 | 711.9438 | 134.0709 | 5.3501 | 7.4002 | 3.3 | 0.70721 | 0.11315 | 1.0188 | 1.2367 | 1.0106 | 8.5451
O | 30.2868 |  |  | 38.7725 | 61.3196
Na
Ca | 0.011487 | 0.017854 | 206 | 0.014706 | 0.009285 | 15.3508 | 20 | 307 | 0.26919 | 2.3002 | 1.1763 | 13.0506 | 13.1006 | 13.0006 | 0.000296 | 0.000108 | 1.0294 | 1.0467 | 0.98583 | 8.5451
K | 0.062977 | 0.031853 | 301 | 0.080621 | 0.052178 | 15.7008 | 10 | 157 | 1.0416 | 8.9007 | 2.3089 | 6.8002 | 7.0002 | 6.6001 | 0.005365 | 0.000564 | 1.0492 | 1.0723 | 0.99246 | 8.5451
Mn | 0.011778 | 0.075779 | 904 | 0.015078 | 0.006945 | 6.0001 | 10 | 60 | 0.058515 | 0.50002 | 1.0909 | 5.5001 | 6.2001 | 4.8001 | 0.000332 | 0.000102 | 1.1728 | 1.0007 | 0.9813 | 8.5451
Zn | 0.008478 | 0.19368 | 2334 | 0.010853 | 0.0042 | 11.7005 | 10 | 117 | 0.023407 | 0.20001 | 1.0174 | 11.5004 | 11.0004 | 12.0005 | 0.00011 | 6.9e-05 | 1.2188 | 1.0102 | 0.99963 | 8.5451
As | 0.24174 | 0.16312 | 1718 | 0.30948 | 0.10452 | 16.8009 | 10 | 168 | 0.95969 | 8.2007 | 1.9535 | 8.6002 | 8.6002 | 0 | 0.003957 | 0.001275 | 1.2295 | 1.5451 | 0.99791 | 8.5451
Sr | 1e-05 | 0 | 1.#INF | 1.3e-05 | 4e-06 | 1 | 20 | 20 | 0 | 0 | 1 | 1 | 1.2 | 0.8 | 0 | 0 | 1.271 | 1.1604 | 0.99393 | 8.5451
Ba | 0.034355 | 0.087785 | 1031 | 0.04398 | 0.008104 | 27.8026 | 10 | 278 | 0.31603 | 2.7005 | 1.1076 | 25.1021 | 23.6018 | 26.6023 | 0.000532 | 0.000257 | 1.4556 | 0.95874 | 0.95878 | 8.5451
Be
Li
Total | 78.114 |  |  | 100 | 100
Formula | Oxide
FeO | 35.2356
MgO | 9.3006
Al2O3 | 0.13667
SiO2
P2O5 | 32.9659
Na2O
CaO | 0.016073
K2O | 0.075862
MnO | 0.015208
ZnO | 0.010552
As2O3 | 0.31918
SrO | 1.2e-05
BaO | 0.038357
BeO
Li2O
Total | 78.114
109 / 1 . X = -13155. Y = -26513. Z = 47. Comment : r060962
Fe | 26.9402 | 1.2214 | 1758 | 34.9946 | 15.859 | 1175.24 | 10 | 11707 | 135.3405 | 1160.64 | 80.492 | 14.6007 | 0 | 14.6007 | 2.6709 | 0.22971 | 1.1559 | 0.99817 | 0.99987 | 8.5757
Mg | 5.4181 | 0.24078 | 527 | 7.038 | 7.3287 | 538.9568 | 10 | 5380 | 61.6808 | 528.9564 | 53.8935 | 10.0004 | 14.8007 | 5.2001 | 0.13821 | 0.028706 | 0.96737 | 1.9386 | 1.0019 | 8.5757
Al | 0.054228 | 0.032851 | 319 | 0.070441 | 0.066074 | 12.5005 | 10 | 125 | 0.78133 | 6.7004 | 2.1552 | 5.8001 | 5.6001 | 6.0001 | 0.00227 | 0.000329 | 1.0033 | 1.65 | 1.0056 | 8.5757
Si
P SP2/1
P SP3/1
P | 14.2568 | 0.46857 | 607 | 18.5191 | 15.1322 | 714.6816 | 20 | 14260 | 82.5334 | 707.7814 | 103.5746 | 6.9002 | 8.4002 | 5.4001 | 0.70056 | 0.11209 | 1.0187 | 1.2365 | 1.0106 | 8.5757
O | 29.8774 |  |  | 38.81 | 61.3904
Na
Ca | 0.014186 | 0.018424 | 211 | 0.018427 | 0.011636 | 16.6509 | 20 | 333 | 0.33237 | 2.8503 | 1.2065 | 13.8006 | 14.2007 | 13.4006 | 0.000365 | 0.000134 | 1.0293 | 1.0468 | 0.98591 | 8.5757
K | 0.066289 | 0.036037 | 359 | 0.086107 | 0.055739 | 19.2012 | 10 | 192 | 1.0962 | 9.4009 | 1.9592 | 9.8003 | 11.0004 | 8.6002 | 0.005646 | 0.000594 | 1.0491 | 1.0725 | 0.9925 | 8.5757
Mn | 1e-05 | -2.8e-05 |  | 1.3e-05 | 6e-06 | 5.5001 | 10 | 55 | -0.13994 | -1.2001 | 0.82089 | 6.7002 | 5.0001 | 8.4002 | -0.000794 | -0.000245 | 1.1727 | 1.0007 | 0.98129 | 8.5757
Zn | 1e-05 | -8.1e-05 |  | 1.3e-05 | 5e-06 | 12.8005 | 10 | 128 | -0.069973 | -0.60006 | 0.95522 | 13.4006 | 11.4004 | 15.4008 | -0.000329 | -0.000206 | 1.2187 | 1.0102 | 0.99945 | 8.5757
As | 0.35222 | 0.14797 | 1360 | 0.45752 | 0.15455 | 17.401 | 10 | 174 | 1.3994 | 12.0009 | 3.2224 | 5.4001 | 5.4001 | 0 | 0.00577 | 0.001859 | 1.2294 | 1.5437 | 0.99791 | 8.5757
Sr | 0.004471 | 0.079345 | 984 | 0.005807 | 0.001677 | 0.9 | 20 | 18 | 0.00583 | 0.05 | 1.0588 | 0.85 | 0.7 | 1 | 7.6e-05 | 3.1e-05 | 1.2709 | 1.1602 | 0.99389 | 8.5757
Ba | 1e-05 | -4.7e-05 |  | 1.3e-05 | 2e-06 | 23.4018 | 10 | 234 | -0.16328 | -1.4002 | 0.94354 | 24.802 | 24.0019 | 25.6022 | -0.000275 | -0.000133 | 1.4555 | 0.95884 | 0.95889 | 8.5757
Be
Li
Total | 76.9839 |  |  | 100 | 100
Formula | Oxide
FeO | 34.6584
MgO | 8.9848
Al2O3 | 0.10246
SiO2
P2O5 | 32.6681
Na2O
CaO | 0.019849
K2O | 0.079852
MnO | 1.3e-05
ZnO | 1.2e-05
As2O3 | 0.46504
SrO | 0.005287
BaO | 1.1e-05
BeO
Li2O
Total | 76.9839
110 / 1 . X = -13188. Y = -26554. Z = 47. Comment : r060963
Fe | 26.5697 | 1.2106 | 1915 | 34.5536 | 15.6283 | 1157.102 | 10 | 11527 | 133.445 | 1139.901 | 67.2695 | 17.201 | 0 | 17.201 | 2.6335 | 0.22649 | 1.1567 | 0.99821 | 0.99975 | 8.5421
Mg | 5.6908 | 0.24823 | 577 | 7.4009 | 7.6914 | 566.4569 | 10 | 5654 | 64.9087 | 554.4564 | 47.2027 | 12.0005 | 16.0008 | 8.0002 | 0.14544 | 0.030208 | 0.96795 | 1.9336 | 1.0019 | 8.5421
Al | 0.043107 | 0.032829 | 336 | 0.05606 | 0.052482 | 11.7005 | 10 | 117 | 0.62049 | 5.3003 | 1.8282 | 6.4001 | 7.0002 | 5.8001 | 0.001803 | 0.000261 | 1.0039 | 1.6507 | 1.0056 | 8.5421
Si
P SP2/1
P SP3/1
P | 14.1786 | 0.46652 | 491 | 18.4391 | 15.0371 | 704.9361 | 20 | 14066 | 82.004 | 700.486 | 158.4099 | 4.4501 | 6.2001 | 2.7 | 0.69607 | 0.11137 | 1.0193 | 1.2366 | 1.0106 | 8.5421
O | 29.8627 |  |  | 38.8362 | 61.3107
Na
Ca | 0.011754 | 0.017417 | 201 | 0.015285 | 0.009633 | 14.6507 | 20 | 293 | 0.27513 | 2.3502 | 1.1911 | 12.3005 | 12.2005 | 12.4005 | 0.000302 | 0.000111 | 1.03 | 1.0469 | 0.9861 | 8.5421
K | 0.079355 | 0.036584 | 350 | 0.1032 | 0.066672 | 20.4014 | 10 | 204 | 1.3113 | 11.2011 | 2.2175 | 9.2003 | 9.6003 | 8.8003 | 0.006754 | 0.00071 | 1.0497 | 1.0726 | 0.99261 | 8.5421
Mn | 0.009434 | 0.076201 | 913 | 0.012268 | 0.005641 | 6.0001 | 10 | 60 | 0.046828 | 0.40001 | 1.0714 | 5.6001 | 6.8002 | 4.4001 | 0.000266 | 8.2e-05 | 1.1735 | 1.0007 | 0.98155 | 8.5421
Zn | 0.093315 | 0.20119 | 2325 | 0.12136 | 0.046885 | 13.6006 | 10 | 136 | 0.25757 | 2.2002 | 1.193 | 11.4004 | 10.6004 | 12.2005 | 0.001212 | 0.000758 | 1.2196 | 1.01 | 0.99949 | 8.5421
As | 0.33232 | 0.14318 | 1313 | 0.43218 | 0.14571 | 16.3009 | 10 | 163 | 1.323 | 11.3008 | 3.2601 | 5.0001 | 5.0001 | 0 | 0.005455 | 0.001757 | 1.2302 | 1.5399 | 0.9979 | 8.5421
Sr | 1e-05 | 0 | 1.#INF | 1.3e-05 | 4e-06 | 1 | 20 | 20 | 0 | 0 | 1 | 1 | 1 | 1 | 0 | 0 | 1.2717 | 1.1603 | 0.99388 | 8.5421
Ba | 0.022944 | 0.088191 | 1045 | 0.029839 | 0.005488 | 27.5025 | 10 | 275 | 0.21076 | 1.8003 | 1.07 | 25.7022 | 25.8022 | 25.6022 | 0.000355 | 0.000171 | 1.4564 | 0.95887 | 0.95949 | 8.5421
Be
Li
Total | 76.8941 |  |  | 100 | 100
Formula | Oxide
FeO | 34.1818
MgO | 9.4371
Al2O3 | 0.081451
SiO2
P2O5 | 32.4889
Na2O
CaO | 0.016446
K2O | 0.095592
MnO | 0.012181
ZnO | 0.11615
As2O3 | 0.43878
SrO | 1.2e-05
BaO | 0.025617
BeO
Li2O
Total | 76.8941
111 / 1 . X = -13208. Y = -26673. Z = 47. Comment : r060964
Fe | 26.5343 | 1.2098 | 2054 | 34.337 | 15.5554 | 1163.954 | 10 | 11595 | 133.4195 | 1143.952 | 58.1938 | 20.0013 | 0 | 20.0013 | 2.633 | 0.22645 | 1.1559 | 0.99823 | 0.99974 | 8.5741
Mg | 5.7094 | 0.24767 | 572 | 7.3883 | 7.6907 | 573.0817 | 10 | 5720 | 65.4391 | 561.0812 | 47.7548 | 12.0005 | 15.6008 | 8.4002 | 0.14663 | 0.030455 | 0.96739 | 1.9258 | 1.0018 | 8.5741
Al | 0.025174 | 0.03471 | 388 | 0.032577 | 0.030547 | 11.7005 | 10 | 117 | 0.36158 | 3.1002 | 1.3605 | 8.6002 | 8.0002 | 9.2003 | 0.00105 | 0.000152 | 1.0033 | 1.6552 | 1.0057 | 8.5741
Si
P SP2/1
P SP3/1
P | 14.1896 | 0.46687 | 546 | 18.3622 | 14.9986 | 708.2515 | 20 | 14132 | 81.9563 | 702.7014 | 127.6103 | 5.5501 | 7.5002 | 3.6 | 0.69567 | 0.1113 | 1.0187 | 1.2392 | 1.0106 | 8.5741
O | 29.9707 |  |  | 38.7839 | 61.3272
Na
Ca | 0.005978 | 0.017871 | 211 | 0.007736 | 0.004883 | 14.9007 | 20 | 298 | 0.13997 | 1.2001 | 1.0876 | 13.7006 | 14.9007 | 12.5005 | 0.000154 | 5.6e-05 | 1.0293 | 1.0472 | 0.98622 | 8.5741
K | 0.05576 | 0.032879 | 327 | 0.072157 | 0.046692 | 16.0008 | 10 | 160 | 0.92145 | 7.9006 | 1.9754 | 8.1002 | 9.2003 | 7.0002 | 0.004746 | 0.000499 | 1.0491 | 1.0731 | 0.99269 | 8.5741
Mn | 0.025834 | 0.080641 | 940 | 0.033431 | 0.015395 | 7.1002 | 10 | 71 | 0.1283 | 1.1 | 1.1833 | 6.0001 | 4.4001 | 7.6002 | 0.000728 | 0.000224 | 1.1727 | 1.0008 | 0.9817 | 8.5741
Zn | 1e-05 | -3.2307 |  | 1.3e-05 | 5e-06 | 13.5006 | 10 | 135 | -2e-06 | -1.4e-05 | 1 | 13.5006 | 11.4004 | 15.6008 | 0 | 0 | 1.2187 | 1.0099 | 0.99884 | 8.5741
As | 0.75304 | 0.18113 | 1377 | 0.97447 | 0.32907 | 31.4032 | 10 | 314 | 3.0094 | 25.8031 | 5.6076 | 5.6001 | 5.6001 | 0 | 0.012409 | 0.003997 | 1.2295 | 1.5339 | 0.99792 | 8.5741
Sr | 1e-05 | -3.7e-05 |  | 1.3e-05 | 4e-06 | 0.85 | 20 | 17 | -0.029158 | -0.25 | 0.77273 | 1.1 | 1.2 | 1 | -0.000378 | -0.000153 | 1.2709 | 1.1633 | 0.99396 | 8.5741
Ba | 0.006347 | 0.090207 | 1082 | 0.008214 | 0.001513 | 28.3026 | 10 | 283 | 0.058315 | 0.5 | 1.018 | 27.8026 | 33.2036 | 22.4017 | 9.8e-05 | 4.7e-05 | 1.4555 | 0.95901 | 0.95979 | 8.5741
Be
Li
Total | 77.2761 |  |  | 100 | 100
Formula | Oxide
FeO | 34.1363
MgO | 9.4678
Al2O3 | 0.047566
SiO2
P2O5 | 32.5142
Na2O
CaO | 0.008365
K2O | 0.067169
MnO | 0.033358
ZnO | 1.2e-05
As2O3 | 0.99426
SrO | 1.2e-05
BaO | 0.007087
BeO
Li2O
Total | 77.2761
112 / 1 . X = -13009. Y = -26821. Z = 47. Comment : r060965
Fe | 26.9961 | 1.2257 | 1903 | 34.6321 | 15.6571 | 1176.047 | 10 | 11715 | 135.6624 | 1159.046 | 69.1753 | 17.0009 | 0 | 17.0009 | 2.6772 | 0.23025 | 1.1567 | 0.99816 | 0.99986 | 8.5436
Mg | 5.5738 | 0.24535 | 581 | 7.1504 | 7.4279 | 556.2191 | 10 | 5552 | 63.6756 | 544.0184 | 45.5895 | 12.2006 | 18.0011 | 6.4001 | 0.14268 | 0.029634 | 0.96799 | 1.9319 | 1.0019 | 8.5436
Al | 0.057617 | 0.035866 | 357 | 0.073914 | 0.069166 | 14.4007 | 10 | 144 | 0.83109 | 7.1005 | 1.9726 | 7.3002 | 7.4002 | 7.2002 | 0.002415 | 0.00035 | 1.0039 | 1.6472 | 1.0056 | 8.5436
Si
P SP2/1
P SP3/1
P | 14.5305 | 0.47463 | 525 | 18.6405 | 15.1949 | 723.9253 | 20 | 14444 | 84.1361 | 718.8252 | 141.9433 | 5.1001 | 7.2002 | 3 | 0.71417 | 0.11426 | 1.0194 | 1.2356 | 1.0106 | 8.5436
O | 30.3571 |  |  | 38.9438 | 61.4544
Na
Ca | 0.012251 | 0.017574 | 202 | 0.015716 | 0.0099 | 14.9507 | 20 | 299 | 0.28679 | 2.4502 | 1.196 | 12.5005 | 12.8005 | 12.2005 | 0.000315 | 0.000115 | 1.03 | 1.0468 | 0.98608 | 8.5436
K | 0.010628 | 0.033406 | 392 | 0.013635 | 0.008805 | 13.1006 | 10 | 131 | 0.17558 | 1.5001 | 1.1293 | 11.6005 | 12.6005 | 10.6004 | 0.000904 | 9.5e-05 | 1.0498 | 1.0728 | 0.99261 | 8.5436
Mn | 1e-05 | -3.4e-05 |  | 1.3e-05 | 6e-06 | 5.9001 | 10 | 59 | -0.11705 | -1.0001 | 0.85507 | 6.9002 | 5.0001 | 8.8003 | -0.000665 | -0.000205 | 1.1735 | 1.0007 | 0.98151 | 8.5436
Zn | 1e-05 | -0.000162 |  | 1.3e-05 | 5e-06 | 12.9006 | 10 | 129 | -0.035117 | -0.30003 | 0.97727 | 13.2006 | 14.0007 | 12.4005 | -0.000165 | -0.000103 | 1.2197 | 1.01 | 0.99939 | 8.5436
As | 0.39959 | 0.17373 | 1692 | 0.51261 | 0.17275 | 22.0016 | 10 | 220 | 1.592 | 13.6014 | 2.6192 | 8.4002 | 8.4002 | 0 | 0.006565 | 0.002115 | 1.2302 | 1.5385 | 0.99788 | 8.5436
Sr | 0.013455 | 0.092243 | 1112 | 0.017261 | 0.004974 | 1.25 | 20 | 25 | 0.017557 | 0.15 | 1.1364 | 1.1 | 1.3 | 0.9 | 0.000228 | 9.2e-05 | 1.2717 | 1.1589 | 0.9938 | 8.5436
Ba | 1e-05 | -7.1e-05 |  | 1.3e-05 | 2e-06 | 27.6025 | 10 | 276 | -0.11707 | -1.0002 | 0.96503 | 28.6027 | 28.8027 | 28.4027 | -0.000197 | -9.5e-05 | 1.4565 | 0.95883 | 0.95936 | 8.5436
Be
Li
Total | 77.9511 |  |  | 100 | 100
Formula | Oxide
FeO | 34.7304
MgO | 9.2431
Al2O3 | 0.10887
SiO2
P2O5 | 33.2953
Na2O
CaO | 0.017142
K2O | 0.012803
MnO | 1.3e-05
ZnO | 1.2e-05
As2O3 | 0.52758
SrO | 0.015912
BaO | 1.1e-05
BeO
Li2O
Total | 77.9511
113 / 1 . X = -13192. Y = -26967. Z = 47. Comment : r060966
Fe | 25.0507 | 1.1858 | 2032 | 33.474 | 15.0481 | 967.8816 | 10 | 9648 | 125.5196 | 952.6808 | 63.6732 | 15.2008 | 0 | 15.2008 | 2.4771 | 0.21304 | 1.1585 | 0.99819 | 0.99979 | 7.5899
Mg | 5.8428 | 0.26487 | 639 | 7.8074 | 8.0647 | 521.8973 | 10 | 5210 | 67.2073 | 510.0967 | 44.2263 | 11.8006 | 18.4011 | 5.2001 | 0.15059 | 0.031278 | 0.96925 | 1.9126 | 1.0018 | 7.5899
Al | 0.026559 | 0.034861 | 384 | 0.035489 | 0.033022 | 9.5003 | 10 | 95 | 0.38211 | 2.9002 | 1.4394 | 6.6001 | 6.8002 | 6.4001 | 0.00111 | 0.000161 | 1.0052 | 1.6493 | 1.0056 | 7.5899
Si
P SP2/1
P SP3/1
P | 13.9614 | 0.47956 | 581 | 18.656 | 15.1216 | 616.3009 | 20 | 12301 | 80.5545 | 611.4008 | 125.7734 | 4.9001 | 6.7001 | 3.1 | 0.68377 | 0.1094 | 1.0207 | 1.2364 | 1.0107 | 7.5899
O | 29.2854 |  |  | 39.1328 | 61.4039
Na
Ca | 0.008743 | 0.01867 | 218 | 0.011682 | 0.007318 | 12.9505 | 20 | 259 | 0.20423 | 1.5501 | 1.136 | 11.4004 | 12.1005 | 10.7004 | 0.000224 | 8.2e-05 | 1.0314 | 1.0471 | 0.98654 | 7.5899
K | 0.04235 | 0.034989 | 368 | 0.05659 | 0.036338 | 13.3006 | 10 | 133 | 0.69834 | 5.3004 | 1.6625 | 8.0002 | 9.2003 | 6.8002 | 0.003597 | 0.000378 | 1.0512 | 1.073 | 0.99287 | 7.5899
Mn | 0.050542 | 0.087061 | 975 | 0.067537 | 0.030863 | 6.9002 | 10 | 69 | 0.25034 | 1.9001 | 1.38 | 5.0001 | 4.6001 | 5.4001 | 0.001421 | 0.000438 | 1.1753 | 1.0007 | 0.98218 | 7.5899
Zn | 1e-05 | -3.5e-05 |  | 1.3e-05 | 5e-06 | 10.6004 | 10 | 106 | -0.17129 | -1.3001 | 0.89075 | 11.9005 | 10.8004 | 13.0006 | -0.000806 | -0.000504 | 1.2217 | 1.0095 | 0.99908 | 7.5899
As | 0.5676 | 0.18038 | 1521 | 0.75846 | 0.25416 | 22.7017 | 10 | 227 | 2.2796 | 17.3016 | 4.2039 | 5.4001 | 5.4001 | 0 | 0.0094 | 0.003028 | 1.2318 | 1.5237 | 0.99788 | 7.5899
Sr | 1e-05 | -4.2e-05 |  | 1.3e-05 | 4e-06 | 1.1 | 20 | 22 | -0.032939 | -0.25 | 0.81481 | 1.35 | 1.6 | 1.1 | -0.000427 | -0.000173 | 1.2734 | 1.1601 | 0.99382 | 7.5899
Ba | 1e-05 | -5.1e-05 |  | 1.3e-05 | 2e-06 | 20.6014 | 10 | 206 | -0.15813 | -1.2002 | 0.94495 | 21.8016 | 24.2019 | 19.4012 | -0.000266 | -0.000128 | 1.4586 | 0.95894 | 0.96067 | 7.5899
Be
Li
Total | 74.836 |  |  | 100 | 100
Formula | Oxide
FeO | 32.2276
MgO | 9.6891
Al2O3 | 0.050183
SiO2
P2O5 | 31.9913
Na2O
CaO | 0.012233
K2O | 0.051015
MnO | 0.065262
ZnO | 1.2e-05
As2O3 | 0.74942
SrO | 1.2e-05
BaO | 1.1e-05
BeO
Li2O
Total | 74.836
114 / 1 . X = -13084. Y = -27046. Z = 47. Comment : r060967
Fe | 27.5166 | 1.2451 | 1938 | 34.7107 | 15.7814 | 1197.816 | 10 | 11931 | 138.6857 | 1180.215 | 68.0538 | 17.601 | 0 | 17.601 | 2.7369 | 0.23538 | 1.1548 | 0.99818 | 0.99964 | 8.51
Mg | 6.2631 | 0.26201 | 614 | 7.9005 | 8.2536 | 623.681 | 10 | 6224 | 71.6898 | 610.0803 | 45.8565 | 13.6007 | 18.8012 | 8.4002 | 0.16064 | 0.033364 | 0.96659 | 1.9302 | 1.0019 | 8.51
Al | 0.069158 | 0.038744 | 382 | 0.087238 | 0.082096 | 16.5009 | 10 | 165 | 0.98715 | 8.4007 | 2.0371 | 8.1002 | 8.8003 | 7.4002 | 0.002868 | 0.000415 | 1.0024 | 1.6665 | 1.0058 | 8.51
Si
P SP2/1
P SP3/1
P | 14.0124 | 0.46365 | 476 | 17.6759 | 14.4901 | 691.1227 | 20 | 13791 | 80.7312 | 687.0226 | 168.5641 | 4.1001 | 5.1001 | 3.1 | 0.68527 | 0.10964 | 1.0179 | 1.2448 | 1.0106 | 8.51
O | 30.4566 |  |  | 38.4192 | 60.9696
Na
Ca | 0.00401 | 0.017982 | 214 | 0.005059 | 0.003205 | 14.7007 | 20 | 294 | 0.094015 | 0.80007 | 1.0576 | 13.9007 | 15.6008 | 12.2005 | 0.000103 | 3.8e-05 | 1.0284 | 1.047 | 0.98606 | 8.51
K | 0.029123 | 0.031823 | 349 | 0.036737 | 0.023858 | 13.2006 | 10 | 132 | 0.48182 | 4.1003 | 1.4506 | 9.1003 | 9.8003 | 8.4002 | 0.002482 | 0.000261 | 1.0482 | 1.0729 | 0.99261 | 8.51
Mn | 1e-05 | -0.00033 |  | 1.3e-05 | 6e-06 | 6.0001 | 10 | 60 | -0.011751 | -0.1 | 0.98361 | 6.1001 | 6.6001 | 5.6001 | -6.7e-05 | -2.1e-05 | 1.1716 | 1.0007 | 0.98135 | 8.51
Zn | 0.06371 | 0.2166 | 2550 | 0.080367 | 0.031212 | 15.2008 | 10 | 152 | 0.17628 | 1.5001 | 1.1095 | 13.7006 | 13.8006 | 13.6006 | 0.00083 | 0.000519 | 1.2175 | 1.01 | 0.99878 | 8.51
As | 0.8187 | 0.20723 | 1755 | 1.0327 | 0.35 | 36.8045 | 10 | 368 | 3.2672 | 27.8042 | 4.0893 | 9.0003 | 9.0003 | 0 | 0.013473 | 0.00434 | 1.2284 | 1.5373 | 0.998 | 8.51
Sr | 0.040854 | 0.09336 | 1051 | 0.051535 | 0.014934 | 1.4 | 20 | 28 | 0.052879 | 0.45 | 1.4737 | 0.95 | 1 | 0.9 | 0.000686 | 0.000277 | 1.2698 | 1.1694 | 0.9943 | 8.51
Ba | 1e-05 | -7.2e-05 |  | 1.3e-05 | 2e-06 | 28.5027 | 10 | 285 | -0.11753 | -1.0002 | 0.9661 | 29.5029 | 32.0034 | 27.0024 | -0.000198 | -9.5e-05 | 1.4542 | 0.95888 | 0.95928 | 8.51
Be
Li
Total | 79.2744 |  |  | 100 | 100
Formula | Oxide
FeO | 35.4001
MgO | 10.3861
Al2O3 | 0.13067
SiO2
P2O5 | 32.1083
Na2O
CaO | 0.005611
K2O | 0.035082
MnO | 1.3e-05
ZnO | 0.079302
As2O3 | 1.081
SrO | 0.048314
BaO | 1.1e-05
BeO
Li2O
Total | 79.2744

## Cal
FileName : 6112013
Setup Name : pyrope_P.qtiSet
Date : 7-Nov-2013
Spectromers Conditions : Sp5 LLIF, Sp4 TAP, Sp4 TAP, Sp1 TAP, Sp2 LPET, Sp3 LPET
Full Spectromers Conditions : Sp5 LLIF(2d= 4.0267,K= 0.000058), Sp4 TAP(2d= 25.745,K= 0.00218), Sp4 TAP(2d= 25.745,K= 0.00218), Sp1 TAP(2d= 25.745,K= 0.00218), Sp2 LPET(2d= 8.75,K= 0.000144), Sp3 LPET(2d= 8.75,K= 0.000144)
Column Conditions : Cond 1 : 15keV 20nA
User Name : SX
DataSet Comment :
Comment :
Analysis Date : 11/6/2013 2:55:24 PM
Project Name : marcelo
Sample Name : 11_6_13
Analysis Parameters :
Sp | Elements | Xtal | Position | Bg+ | Bg- | Slope | Bias | Gain | Dtime | Blin | Wind | Mode
Sp5 | Fe Ka |  | LLIF | 48081 |  | -500 | 500 |  | 1829 | 419 | 3 | 500 | 4000 | Diff
Sp4 | Mg Ka |  | TAP | 38493 |  | -600 | 600 |  | 1282 | 2896 | 3 | 873 | 4000 | Diff
Sp4 | Al Ka |  | TAP | 32467 |  | -600 | 600 |  | 1282 | 2896 | 3 | 873 | 4000 | Diff
Sp1 | Si Ka |  | TAP | 27742 |  | -600 | 600 |  | 1289 | 2927 | 3 | 840 | 4159 | Diff
Sp2 | P Ka |  | LPET | 70387 |  | -600 | 600 |  | 1847 | 996 | 3 | 523 | 4000 | Diff
Sp3 | P Ka |  | LPET | 70373 |  | -600 | 600 |  | 1834 | 939 | 3 | 523 | 4000 | Diff
Peak Position : Sp5 48081 (-500, 500), Sp4 38493 (-600, 600), Sp4 32467 (-600, 600), Sp1 27742 (-600, 600), Sp2 70387 (-600, 600), Sp3 70373 (-600, 600)
Current Sample Position : X = 12718 Y = 34338 Z = 487
Standard Name :
Fe On fayalite
Mg, Al, Si On pyrope2
P , P On ap-synap
Standard composition :
fayalite = Si : 13.84%, Ti : 0.01%, Al : 0.05%, Fe : 52.24%, Mn : 1.55%, Mg : 0.06%, Ca : 0.21%, Zn : 0.38%, O : 31.45%
pyrope2 = Si : 19.8%, Ti : 0.3%, Cr : 1.3%, Al : 11.4%, Fe : 6.6%, Mn : 0.2%, Mg : 12.5%, Ca : 3.2%, O : 44.96%
ap-synap = F : 3.77%, P : 18.43%, Ca : 39.74%, O : 38.07%
Calibration file name (Element intensity cps/nA) :
Fe : fayalite_SiSp1_FeSp5_001.calDat (Fe : 276.9 cps/nA)
Mg, Si : pyrope2_MgSp4_SiSp1_001.calDat (Mg : 164.3 cps/nA, Si : 357.8 cps/nA)
Al : pyrope2_AlSp4_001.calDat (Al : 184.9 cps/nA)
P , P : ap-synap_P Sp2_P Sp3_001.calDat (P : 132.7 cps/nA, P : 117.8 cps/nA)
Beam Size : 0 µm
FileName : 6112013
Setup Name : Tuite-Na.qtiSet
Date : 7-Nov-2013
Spectromers Conditions : Sp1 TAP, Sp3 LPET, Sp2 LPET
Full Spectromers Conditions : Sp1 TAP(2d= 25.745,K= 0.00218), Sp3 LPET(2d= 8.75,K= 0.000144), Sp2 LPET(2d= 8.75,K= 0.000144)
Column Conditions : Cond 1 : 15keV 10nA
User Name : SX
DataSet Comment : Na Tuite
Comment :
Analysis Date : 11/6/2013 3:38:23 PM
Project Name : marcelo
Sample Name : 11_6_13
Analysis Parameters :
Sp | Elements | Xtal | Position | Bg+ | Bg- | Slope | Bias | Gain | Dtime | Blin | Wind | Mode
Sp1 | Na Ka |  | TAP | 46322 |  | -500 | 600 |  | 1289 | 2927 | 3 | 840 | 4159 | Diff
Sp3 | P Ka |  | LPET | 70373 |  | -600 | 600 |  | 1834 | 939 | 3 | 523 | 4000 | Diff
Sp2 | Ca Ka |  | LPET | 38389 |  | -600 | 600 |  | 1847 | 996 | 3 | 523 | 4000 | Diff
Peak Position : Sp1 46322 (-500, 600), Sp3 70373 (-600, 600), Sp2 38389 (-600, 600)
Current Sample Position : X = -11507 Y = 34817 Z = 384
Standard Name :
Na On albite-Cr
P , Ca On ap-synap
Standard composition :
albite-Cr = Si : 31.96%, Al : 10.39%, Fe : 0.01%, Ca : 0.01%, Na : 8.77%, K : 0.02%, O : 48.72%
ap-synap = F : 3.77%, P : 18.43%, Ca : 39.74%, O : 38.07%
Calibration file name (Element intensity cps/nA) :
Na : albite-Cr_NaSp1_080.calDat (Na : 66.8 cps/nA)
P : ap-synap_P Sp2_P Sp3_001.calDat (P : 117.8 cps/nA)
Ca : ap-synap_CaSp2_001.calDat (Ca : 909.9 cps/nA)
Beam Size : 0 µm
ileName : 6112013
Setup Name : Phosphates.qtiSet
Date : 7-Nov-2013
Spectromers Conditions : Sp3 LPET, Sp2 LPET, Sp1 TAP, Sp4 TAP, Sp3 LPET, Sp5 LLIF, Sp5 LLIF, Sp5 LLIF, Sp1 TAP, Sp3 LPET, Sp2 LPET
Full Spectromers Conditions : Sp3 LPET(2d= 8.75,K= 0.000144), Sp2 LPET(2d= 8.75,K= 0.000144), Sp1 TAP(2d= 25.745,K= 0.00218), Sp4 TAP(2d= 25.745,K= 0.00218), Sp3 LPET(2d= 8.75,K= 0.000144), Sp5 LLIF(2d= 4.0267,K= 0.000058), Sp5 LLIF(2d= 4.0267,K= 0.000058), Sp5 LLIF(2d= 4.0267,K= 0.000058), Sp1 TAP(2d= 25.745,K= 0.00218), Sp3 LPET(2d= 8.75,K= 0.000144), Sp2 LPET(2d= 8.75,K= 0.000144)
Column Conditions : Cond 1 : 15keV 8nA
User Name : SX
DataSet Comment : r130054 middle
Comment :
Analysis Date : 11/6/2013 5:31:53 PM
Project Name : marcelo
Sample Name : 11_6_13
Analysis Parameters :
Sp | Elements | Xtal | Position | Bg+ | Bg- | Slope | Bias | Gain | Dtime | Blin | Wind | Mode
Sp3 | P Ka |  | LPET | 70373 |  | -600 | 600 |  | 1834 | 939 | 3 | 523 | 4000 | Diff
Sp2 | Ca Ka |  | LPET | 38389 |  | -600 | 600 |  | 1847 | 996 | 3 | 523 | 4000 | Diff
Sp1 | Mg Ka |  | TAP | 38472 |  | -600 | 600 |  | 1289 | 2927 | 3 | 840 | 4159 | Diff
Sp4 | Al Ka |  | TAP | 32469 |  | -600 | 600 |  | 1282 | 2896 | 3 | 873 | 4000 | Diff
Sp3 | K Ka |  | LPET | 42761 |  | -600 | 600 |  | 1834 | 939 | 3 | 523 | 4000 | Diff
Sp5 | Mn Ka |  | LLIF | 52202 |  | -500 | 500 |  | 1830 | 433 | 3 | 500 | 4000 | Diff
Sp5 | Fe Ka |  | LLIF | 48080 |  |  | 500 | 1 | 1830 | 433 | 3 | 500 | 4000 | Diff
Sp5 | Zn Ka |  | LLIF | 35615 |  | -500 | 500 |  | 1830 | 433 | 3 | 500 | 4000 | Diff
Sp1 | As La |  | TAP | 37629 |  | -800 |  | 1 | 1289 | 2927 | 3 | 840 | 4159 | Diff
Sp3 | Sr La |  | LPET | 78495 |  | -600 | 600 |  | 1832 | 926 | 3 | 523 | 4000 | Diff
Sp2 | Ba La |  | LPET | 31729 |  | -600 | 600 |  | 1847 | 996 | 3 | 523 | 4000 | Diff
Peak Position : Sp3 70373 (-600, 600), Sp2 38389 (-600, 600), Sp1 38472 (-600, 600), Sp4 32469 (-600, 600), Sp3 42761 (-600, 600), Sp5 52202 (-500, 500), Sp5 48080 (500, 1), Sp5 35615 (-500, 500), Sp1 37629 (-800), Sp3 78495 (-600, 600), Sp2 31729 (-600, 600)
Current Sample Position : X = -13629 Y = 26769 Z = 147
Standard Name :
P , Ca On ap-synap
Mg On ol-fo92
Al On anor-hk
K On kspar-OR1
Mn On rhod791
Fe On bas498-s
Zn On ZnS
As On NiAs
Sr On SrTiO3
Ba On barite2
Standard composition :
ap-synap = F : 3.77%, P : 18.43%, Ca : 39.74%, O : 38.07%
ol-fo92 = Si : 19.13%, Al : 0.02%, Fe : 6.36%, Mn : 0.09%, Mg : 30.33%, Ca : 0.07%, Ni : 0.32%, O : 43.74%
anor-hk = Si : 20.57%, Al : 18.98%, Fe : 0.38%, Mg : 0.05%, Ca : 13.71%, Na : 0.44%, O : 46.08%
kspar-OR1 = Si : 30.1%, Al : 9.83%, Fe : 0.02%, Na : 0.85%, K : 12.39%, Ba : 0.73%, Sr : 0.03%, Rb : 0.03%, H : 0.01%, O : 46.04%
rhod791 = Si : 21.66%, Ti : 0.01%, Al : 0.02%, Fe : 2.1%, Mn : 36.14%, Mg : 0.58%, Ca : 2.69%, O : 37.28%
bas498-s = Si : 23.81%, Ti : 2.43%, Al : 6.61%, Fe : 10.34%, Mn : 0.12%, Mg : 3.06%, Ca : 6.65%, Na : 1.97%, K : 0.68%, P : 0.17%, O : 43.55%
ZnS = Zn : 67.09%, S : 32.91%
NiAs = Ni : 43.93%, As : 56.07%
SrTiO3 = Sr : 47.74%, Ti : 26.1%, O : 26.16%
barite2 = Ba : 58.84%, S : 13.74%, O : 27.42%
Calibration file name (Element intensity cps/nA) :
P : ap-synap_P Sp2_P Sp3_001.calDat (P : 117.8 cps/nA)
Ca : ap-synap_CaSp2_001.calDat (Ca : 909.9 cps/nA)
Mg : ol-fo92_MgSp1_004.calDat (Mg : 446.3 cps/nA)
Al : anor-hk_AlSp4_042.calDat (Al : 344.2 cps/nA)
K : kspar-OR1_K Sp3_017.calDat (K : 194.2 cps/nA)
Mn : rhod791_MnSp2_MnSp5_005.calDat (Mn : 176.2 cps/nA)
Fe : bas498-s_FeSp5_002.calDat (Fe : 50.7 cps/nA)
Zn : ZnS_ZnSp5_012.calDat (Zn : 212.5 cps/nA)
As : NiAs_AsSp1_002.calDat (As : 242.5 cps/nA)
Sr : SrTiO3_SrSp3_003.calDat (Sr : 77.1 cps/nA)
Ba : barite2_BaSp2_002.calDat (Ba : 594.5 cps/nA)
Beam Size : 3 µm
FileName : 6112013
Setup Name : Phosphates_Be.qtiSet
Date : 7-Nov-2013
Spectromers Conditions : Sp3 LPET, Sp2 LPET, Sp1 TAP, Sp4 TAP, Sp3 LPET, Sp5 LLIF, Sp5 LLIF, Sp5 LLIF, Sp1 TAP, Sp3 LPET, Sp2 LPET
Full Spectromers Conditions : Sp3 LPET(2d= 8.75,K= 0.000144), Sp2 LPET(2d= 8.75,K= 0.000144), Sp1 TAP(2d= 25.745,K= 0.00218), Sp4 TAP(2d= 25.745,K= 0.00218), Sp3 LPET(2d= 8.75,K= 0.000144), Sp5 LLIF(2d= 4.0267,K= 0.000058), Sp5 LLIF(2d= 4.0267,K= 0.000058), Sp5 LLIF(2d= 4.0267,K= 0.000058), Sp1 TAP(2d= 25.745,K= 0.00218), Sp3 LPET(2d= 8.75,K= 0.000144), Sp2 LPET(2d= 8.75,K= 0.000144)
Column Conditions : Cond 1 : 15keV 8nA
User Name : SX
DataSet Comment : r130054 middle
Comment :
Analysis Date : 11/6/2013 6:40:41 PM
Project Name : marcelo
Sample Name : 11_6_13
Analysis Parameters :
Sp | Elements | Xtal | Position | Bg+ | Bg- | Slope | Bias | Gain | Dtime | Blin | Wind | Mode
Sp3 | P Ka |  | LPET | 70373 |  | -600 | 600 |  | 1834 | 939 | 3 | 523 | 4000 | Diff
Sp2 | Ca Ka |  | LPET | 38389 |  | -600 | 600 |  | 1847 | 996 | 3 | 523 | 4000 | Diff
Sp1 | Mg Ka |  | TAP | 38472 |  | -600 | 600 |  | 1289 | 2927 | 3 | 840 | 4159 | Diff
Sp4 | Al Ka |  | TAP | 32469 |  | -600 | 600 |  | 1282 | 2896 | 3 | 873 | 4000 | Diff
Sp3 | K Ka |  | LPET | 42761 |  | -600 | 600 |  | 1834 | 939 | 3 | 523 | 4000 | Diff
Sp5 | Mn Ka |  | LLIF | 52202 |  | -500 | 500 |  | 1830 | 433 | 3 | 500 | 4000 | Diff
Sp5 | Fe Ka |  | LLIF | 48080 |  |  | 500 | 1 | 1830 | 433 | 3 | 500 | 4000 | Diff
Sp5 | Zn Ka |  | LLIF | 35615 |  | -500 | 500 |  | 1830 | 433 | 3 | 500 | 4000 | Diff
Sp1 | As La |  | TAP | 37629 |  | -800 |  | 1 | 1289 | 2927 | 3 | 840 | 4159 | Diff
Sp3 | Sr La |  | LPET | 78495 |  | -600 | 600 |  | 1832 | 926 | 3 | 523 | 4000 | Diff
Sp2 | Ba La |  | LPET | 31729 |  | -600 | 600 |  | 1847 | 996 | 3 | 523 | 4000 | Diff
Peak Position : Sp3 70373 (-600, 600), Sp2 38389 (-600, 600), Sp1 38472 (-600, 600), Sp4 32469 (-600, 600), Sp3 42761 (-600, 600), Sp5 52202 (-500, 500), Sp5 48080 (500, 1), Sp5 35615 (-500, 500), Sp1 37629 (-800), Sp3 78495 (-600, 600), Sp2 31729 (-600, 600)
Current Sample Position : X = -13613 Y = 26793 Z = 147
Standard Name :
P , Ca On ap-synap
Mg On ol-fo92
Al On anor-hk
K On kspar-OR1
Mn On rhod791
Fe On bas498-s
Zn On ZnS
As On NiAs
Sr On SrTiO3
Ba On barite2
Standard composition :
ap-synap = F : 3.77%, P : 18.43%, Ca : 39.74%, O : 38.07%
ol-fo92 = Si : 19.13%, Al : 0.02%, Fe : 6.36%, Mn : 0.09%, Mg : 30.33%, Ca : 0.07%, Ni : 0.32%, O : 43.74%
anor-hk = Si : 20.57%, Al : 18.98%, Fe : 0.38%, Mg : 0.05%, Ca : 13.71%, Na : 0.44%, O : 46.08%
kspar-OR1 = Si : 30.1%, Al : 9.83%, Fe : 0.02%, Na : 0.85%, K : 12.39%, Ba : 0.73%, Sr : 0.03%, Rb : 0.03%, H : 0.01%, O : 46.04%
rhod791 = Si : 21.66%, Ti : 0.01%, Al : 0.02%, Fe : 2.1%, Mn : 36.14%, Mg : 0.58%, Ca : 2.69%, O : 37.28%
bas498-s = Si : 23.81%, Ti : 2.43%, Al : 6.61%, Fe : 10.34%, Mn : 0.12%, Mg : 3.06%, Ca : 6.65%, Na : 1.97%, K : 0.68%, P : 0.17%, O : 43.55%
ZnS = Zn : 67.09%, S : 32.91%
NiAs = Ni : 43.93%, As : 56.07%
SrTiO3 = Sr : 47.74%, Ti : 26.1%, O : 26.16%
barite2 = Ba : 58.84%, S : 13.74%, O : 27.42%
Calibration file name (Element intensity cps/nA) :
P : ap-synap_P Sp2_P Sp3_001.calDat (P : 117.8 cps/nA)
Ca : ap-synap_CaSp2_001.calDat (Ca : 909.9 cps/nA)
Mg : ol-fo92_MgSp1_004.calDat (Mg : 446.3 cps/nA)
Al : anor-hk_AlSp4_042.calDat (Al : 344.2 cps/nA)
K : kspar-OR1_K Sp3_017.calDat (K : 194.2 cps/nA)
Mn : rhod791_MnSp2_MnSp5_005.calDat (Mn : 176.2 cps/nA)
Fe : bas498-s_FeSp5_002.calDat (Fe : 50.7 cps/nA)
Zn : ZnS_ZnSp5_012.calDat (Zn : 212.5 cps/nA)
As : NiAs_AsSp1_002.calDat (As : 242.5 cps/nA)
Sr : SrTiO3_SrSp3_003.calDat (Sr : 77.1 cps/nA)
Ba : barite2_BaSp2_002.calDat (Ba : 594.5 cps/nA)
Beam Size : 3 µm
FileName : 6112013
Setup Name : Phosphates_Li.qtiSet
Date : 7-Nov-2013
Spectromers Conditions : Sp3 LPET, Sp2 LPET, Sp1 TAP, Sp4 TAP, Sp3 LPET, Sp5 LLIF, Sp5 LLIF, Sp5 LLIF, Sp1 TAP, Sp3 LPET, Sp2 LPET
Full Spectromers Conditions : Sp3 LPET(2d= 8.75,K= 0.000144), Sp2 LPET(2d= 8.75,K= 0.000144), Sp1 TAP(2d= 25.745,K= 0.00218), Sp4 TAP(2d= 25.745,K= 0.00218), Sp3 LPET(2d= 8.75,K= 0.000144), Sp5 LLIF(2d= 4.0267,K= 0.000058), Sp5 LLIF(2d= 4.0267,K= 0.000058), Sp5 LLIF(2d= 4.0267,K= 0.000058), Sp1 TAP(2d= 25.745,K= 0.00218), Sp3 LPET(2d= 8.75,K= 0.000144), Sp2 LPET(2d= 8.75,K= 0.000144)
Column Conditions : Cond 1 : 15keV 8nA
User Name : SX
DataSet Comment : lefangite from r060954
Comment :
Analysis Date : 11/6/2013 9:36:58 PM
Project Name : marcelo
Sample Name : 11_6_13
Analysis Parameters :
Sp | Elements | Xtal | Position | Bg+ | Bg- | Slope | Bias | Gain | Dtime | Blin | Wind | Mode
Sp3 | P Ka |  | LPET | 70373 |  | -600 | 600 |  | 1834 | 939 | 3 | 523 | 4000 | Diff
Sp2 | Ca Ka |  | LPET | 38389 |  | -600 | 600 |  | 1847 | 996 | 3 | 523 | 4000 | Diff
Sp1 | Mg Ka |  | TAP | 38472 |  | -600 | 600 |  | 1289 | 2927 | 3 | 840 | 4159 | Diff
Sp4 | Al Ka |  | TAP | 32469 |  | -600 | 600 |  | 1282 | 2896 | 3 | 873 | 4000 | Diff
Sp3 | K Ka |  | LPET | 42761 |  | -600 | 600 |  | 1834 | 939 | 3 | 523 | 4000 | Diff
Sp5 | Mn Ka |  | LLIF | 52202 |  | -500 | 500 |  | 1830 | 433 | 3 | 500 | 4000 | Diff
Sp5 | Fe Ka |  | LLIF | 48080 |  |  | 500 | 1 | 1830 | 433 | 3 | 500 | 4000 | Diff
Sp5 | Zn Ka |  | LLIF | 35615 |  | -500 | 500 |  | 1830 | 433 | 3 | 500 | 4000 | Diff
Sp1 | As La |  | TAP | 37629 |  | -800 |  | 1 | 1289 | 2927 | 3 | 840 | 4159 | Diff
Sp3 | Sr La |  | LPET | 78495 |  | -600 | 600 |  | 1832 | 926 | 3 | 523 | 4000 | Diff
Sp2 | Ba La |  | LPET | 31729 |  | -600 | 600 |  | 1847 | 996 | 3 | 523 | 4000 | Diff
Peak Position : Sp3 70373 (-600, 600), Sp2 38389 (-600, 600), Sp1 38472 (-600, 600), Sp4 32469 (-600, 600), Sp3 42761 (-600, 600), Sp5 52202 (-500, 500), Sp5 48080 (500, 1), Sp5 35615 (-500, 500), Sp1 37629 (-800), Sp3 78495 (-600, 600), Sp2 31729 (-600, 600)
Current Sample Position : X = -13325 Y = -117 Z = 186
Standard Name :
P , Ca On ap-synap
Mg On ol-fo92
Al On anor-hk
K On kspar-OR1
Mn On rhod791
Fe On bas498-s
Zn On ZnS
As On NiAs
Sr On SrTiO3
Ba On barite2
Standard composition :
ap-synap = F : 3.77%, P : 18.43%, Ca : 39.74%, O : 38.07%
ol-fo92 = Si : 19.13%, Al : 0.02%, Fe : 6.36%, Mn : 0.09%, Mg : 30.33%, Ca : 0.07%, Ni : 0.32%, O : 43.74%
anor-hk = Si : 20.57%, Al : 18.98%, Fe : 0.38%, Mg : 0.05%, Ca : 13.71%, Na : 0.44%, O : 46.08%
kspar-OR1 = Si : 30.1%, Al : 9.83%, Fe : 0.02%, Na : 0.85%, K : 12.39%, Ba : 0.73%, Sr : 0.03%, Rb : 0.03%, H : 0.01%, O : 46.04%
rhod791 = Si : 21.66%, Ti : 0.01%, Al : 0.02%, Fe : 2.1%, Mn : 36.14%, Mg : 0.58%, Ca : 2.69%, O : 37.28%
bas498-s = Si : 23.81%, Ti : 2.43%, Al : 6.61%, Fe : 10.34%, Mn : 0.12%, Mg : 3.06%, Ca : 6.65%, Na : 1.97%, K : 0.68%, P : 0.17%, O : 43.55%
ZnS = Zn : 67.09%, S : 32.91%
NiAs = Ni : 43.93%, As : 56.07%
SrTiO3 = Sr : 47.74%, Ti : 26.1%, O : 26.16%
barite2 = Ba : 58.84%, S : 13.74%, O : 27.42%
Calibration file name (Element intensity cps/nA) :
P : ap-synap_P Sp2_P Sp3_001.calDat (P : 117.8 cps/nA)
Ca : ap-synap_CaSp2_001.calDat (Ca : 909.9 cps/nA)
Mg : ol-fo92_MgSp1_004.calDat (Mg : 446.3 cps/nA)
Al : anor-hk_AlSp4_042.calDat (Al : 344.2 cps/nA)
K : kspar-OR1_K Sp3_017.calDat (K : 194.2 cps/nA)
Mn : rhod791_MnSp2_MnSp5_005.calDat (Mn : 176.2 cps/nA)
Fe : bas498-s_FeSp5_002.calDat (Fe : 50.7 cps/nA)
Zn : ZnS_ZnSp5_012.calDat (Zn : 212.5 cps/nA)
As : NiAs_AsSp1_002.calDat (As : 242.5 cps/nA)
Sr : SrTiO3_SrSp3_003.calDat (Sr : 77.1 cps/nA)
Ba : barite2_BaSp2_002.calDat (Ba : 594.5 cps/nA)
Beam Size : 3 µm