## pdf_output
barytocalcite50barytocalcite50barytocalcite50barytocalcite50barytocalcite50barytocalcite50barytocalcite50barytocalcite50barytocalcite50barytocalcite50barytocalcite50barytocalcite50barytocalcite50barytocalcite50barytocalcite50barytocalcite50barytocalcite50barytocalcite50barytocalcite50barytocalcite50
| #21 | #22 | #23 | #24 | #25 | #26 | #27 | #28 | #29 | #30 | #31 | #32 | #33 | #34 | #35 | #36 | #37 | #38 | #39 | #40
Ox | barytocalcite50barytocalcite50barytocalcite50barytocalcite50barytocalcite50barytocalcite50barytocalcite50barytocalcite50barytocalcite50barytocalcite50barytocalcite50barytocalcite50barytocalcite50barytocalcite50barytocalcite50barytocalcite50barytocalcite50barytocalcite50barytocalcite50barytocalcite50 #21: Wt; barytocalcite50barytocalcite50barytocalcite50barytocalcite50barytocalcite50barytocalcite50barytocalcite50barytocalcite50barytocalcite50barytocalcite50barytocalcite50barytocalcite50barytocalcite50barytocalcite50barytocalcite50barytocalcite50barytocalcite50barytocalcite50barytocalcite50barytocalcite50 #22: Percents; barytocalcite50barytocalcite50barytocalcite50barytocalcite50barytocalcite50barytocalcite50barytocalcite50barytocalcite50barytocalcite50barytocalcite50barytocalcite50barytocalcite50barytocalcite50barytocalcite50barytocalcite50barytocalcite50barytocalcite50barytocalcite50barytocalcite50barytocalcite50 #23: Average; barytocalcite50barytocalcite50barytocalcite50barytocalcite50barytocalcite50barytocalcite50barytocalcite50barytocalcite50barytocalcite50barytocalcite50barytocalcite50barytocalcite50barytocalcite50barytocalcite50barytocalcite50barytocalcite50barytocalcite50barytocalcite50barytocalcite50barytocalcite50 #24: Standard; barytocalcite50barytocalcite50barytocalcite50barytocalcite50barytocalcite50barytocalcite50barytocalcite50barytocalcite50barytocalcite50barytocalcite50barytocalcite50barytocalcite50barytocalcite50barytocalcite50barytocalcite50barytocalcite50barytocalcite50barytocalcite50barytocalcite50barytocalcite50 #25: Dev
SiO2 | 0.04 | 0.15 | 0.13 | 0.13 | 0.13 | 0.18 | 0.42 | 0.43 | 0.23 | 0.41 | 0.38 | 0.39 | 0.31 | 0.33 | 0.27 | 0.33 | 0.15 | 0.22 | 0.31 | 0.26 | 0.26 | 0.11
ZnO | 0 | 0.03 | 0.03 | 0.04 | 0.04 | 0.12 | 0.04 | 0.14 | 0.14 | 0.09 | 0.23 | 0.06 | 0.04 | 0.03 | 0.12 | 0.09 | 0.13 | 0.08 | 0.1 | 0.11 | 0.08 | 0.05
MgO | 0 | 0 | 0 | 0 | 0 | 0 | 0 | 0 | 0 | 0 | 0 | 0 | 0.02 | 0 | 0 | 0 | 0 | 0 | 0 | 0 | 0 | 0
Al2O3 | 0.07 | 0.06 | 0.06 | 0.04 | 0.06 | 0.06 | 0.07 | 0.07 | 0.07 | 0.05 | 0.09 | 0.05 | 0.08 | 0.07 | 0.08 | 0.07 | 0.08 | 0.06 | 0.08 | 0.06 | 0.07 | 0.01
CaO | 17.56 | 17.92 | 17.89 | 17.58 | 17.74 | 17.55 | 17.65 | 17.64 | 17.71 | 17.48 | 17.72 | 17.97 | 17.53 | 17.82 | 17.87 | 17.56 | 17.89 | 17.7 | 17.94 | 17.7 | 17.72 | 0.15
PbO | 0 | 0.01 | 0 | 0.09 | 0.01 | 0.03 | 0.09 | 0.06 | 0 | 0.08 | 0 | 0 | 0 | 0 | 0 | 0 | 0.03 | 0 | 0.07 | 0.03 | 0.02 | 0.03
BaO | 50.21 | 50.47 | 50.32 | 50.76 | 51.51 | 51.51 | 50.29 | 52.06 | 50.62 | 50.05 | 50.62 | 49.74 | 51.16 | 50.47 | 50.37 | 49.6 | 50.31 | 50.43 | 50.82 | 51.67 | 50.65 | 0.63
MnO | 0 | 0.05 | 0.02 | 0.06 | 0.03 | 0.06 | 0.08 | 0 | 0.03 | 0.01 | 0.14 | 0.04 | 0.18 | 0.12 | 0.12 | 0.05 | 0.03 | 0.05 | 0.07 | 0.03 | 0.06 | 0.05
FeO | 0 | 0 | 0 | 0 | 0.03 | 0.08 | 0 | 0 | 0.01 | 0 | 0.04 | 0 | 0.01 | 0 | 0 | 0 | 0 | 0 | 0.01 | 0.01 | 0.01 | 0.02
Cr2O3 | 0 | 0 | 0 | 0 | 0 | 0 | 0.02 | 0 | 0 | 0 | 0 | 0 | 0 | 0 | 0 | 0 | 0 | 0 | 0.03 | 0 | 0 | 0.01
CuO | 0 | 0.03 | 0.03 | 0.05 | 0 | 0.06 | 0 | 0 | 0.1 | 0.04 | 0 | 0 | 0.02 | 0 | 0.05 | 0 | 0.06 | 0.01 | 0.01 | 0.04 | 0.02 | 0.03
NiO | 0.03 | 0 | 0 | 0.02 | 0.01 | 0 | 0.02 | 0 | 0 | 0 | 0 | 0 | 0.04 | 0.01 | 0 | 0 | 0.06 | 0 | 0.01 | 0 | 0.01 | 0.02
CO2 | 32.09 | 31.3 | 31.52 | 31.23 | 30.44 | 30.35 | 31.32 | 29.61 | 31.09 | 31.78 | 30.79 | 31.76 | 30.64 | 31.16 | 31.12 | 32.29 | 31.27 | 31.45 | 30.56 | 30.08 | 31.09 | 0.66
Totals | 100 | 100 | 100 | 100 | 100 | 100 | 100 | 100 | 100 | 100 | 100 | 100 | 100 | 100 | 100 | 100 | 100 | 100 | 100 | 100 | 100 | 0
Cation | Numbers | Normalized | to | 6 | O | Avg | Cation | # | Standard | Dev | Norm | Cation | #
Ba | 0.934 | 0.95 | 0.944 | 0.959 | 0.987 | 0.988 | 0.944 | 1.01 | 0.956 | 0.933 | 0.959 | 0.925 | 0.974 | 0.95 | 0.949 | 0.916 | 0.947 | 0.947 | 0.967 | 0.995 | 0.957 | 0.023 | 1.02 | 1
Ca | 0.894 | 0.922 | 0.917 | 0.908 | 0.929 | 0.92 | 0.906 | 0.935 | 0.915 | 0.891 | 0.918 | 0.914 | 0.912 | 0.917 | 0.921 | 0.886 | 0.921 | 0.909 | 0.933 | 0.932 | 0.915 | 0.013 | 0.99 | 1
C | 2.08 | 2.052 | 2.059 | 2.055 | 2.031 | 2.028 | 2.048 | 2 | 2.046 | 2.063 | 2.032 | 2.058 | 2.032 | 2.044 | 2.043 | 2.077 | 2.05 | 2.057 | 2.026 | 2.017 | 2.045 | 0.019
Totals | 3.915 | 3.939 | 3.933 | 3.937 | 3.961 | 3.961 | 3.929 | 3.976 | 3.941 | 3.916 | 3.947 | 3.922 | 3.951 | 3.938 | 3.942 | 3.905 | 3.94 | 3.931 | 3.956 | 3.968 | 3.94 | 0.018
BaCa(CO3)2
Ba1.00Ca1.00(CO3)2
Xtal | barytocalcite50barytocalcite50barytocalcite50barytocalcite50barytocalcite50barytocalcite50barytocalcite50barytocalcite50barytocalcite50barytocalcite50barytocalcite50barytocalcite50barytocalcite50barytocalcite50barytocalcite50barytocalcite50barytocalcite50barytocalcite50barytocalcite50barytocalcite50 #21: El; barytocalcite50barytocalcite50barytocalcite50barytocalcite50barytocalcite50barytocalcite50barytocalcite50barytocalcite50barytocalcite50barytocalcite50barytocalcite50barytocalcite50barytocalcite50barytocalcite50barytocalcite50barytocalcite50barytocalcite50barytocalcite50barytocalcite50barytocalcite50 #22: Line; barytocalcite50barytocalcite50barytocalcite50barytocalcite50barytocalcite50barytocalcite50barytocalcite50barytocalcite50barytocalcite50barytocalcite50barytocalcite50barytocalcite50barytocalcite50barytocalcite50barytocalcite50barytocalcite50barytocalcite50barytocalcite50barytocalcite50barytocalcite50 #23: Pk(s); barytocalcite50barytocalcite50barytocalcite50barytocalcite50barytocalcite50barytocalcite50barytocalcite50barytocalcite50barytocalcite50barytocalcite50barytocalcite50barytocalcite50barytocalcite50barytocalcite50barytocalcite50barytocalcite50barytocalcite50barytocalcite50barytocalcite50barytocalcite50 #24: Bkg(s); barytocalcite50barytocalcite50barytocalcite50barytocalcite50barytocalcite50barytocalcite50barytocalcite50barytocalcite50barytocalcite50barytocalcite50barytocalcite50barytocalcite50barytocalcite50barytocalcite50barytocalcite50barytocalcite50barytocalcite50barytocalcite50barytocalcite50barytocalcite50 #25: Bkg(+); barytocalcite50barytocalcite50barytocalcite50barytocalcite50barytocalcite50barytocalcite50barytocalcite50barytocalcite50barytocalcite50barytocalcite50barytocalcite50barytocalcite50barytocalcite50barytocalcite50barytocalcite50barytocalcite50barytocalcite50barytocalcite50barytocalcite50barytocalcite50 #26: Bkg(-); barytocalcite50barytocalcite50barytocalcite50barytocalcite50barytocalcite50barytocalcite50barytocalcite50barytocalcite50barytocalcite50barytocalcite50barytocalcite50barytocalcite50barytocalcite50barytocalcite50barytocalcite50barytocalcite50barytocalcite50barytocalcite50barytocalcite50barytocalcite50 #27: Standards
TAP | barytocalcite50barytocalcite50barytocalcite50barytocalcite50barytocalcite50barytocalcite50barytocalcite50barytocalcite50barytocalcite50barytocalcite50barytocalcite50barytocalcite50barytocalcite50barytocalcite50barytocalcite50barytocalcite50barytocalcite50barytocalcite50barytocalcite50barytocalcite50 #21: Si; barytocalcite50barytocalcite50barytocalcite50barytocalcite50barytocalcite50barytocalcite50barytocalcite50barytocalcite50barytocalcite50barytocalcite50barytocalcite50barytocalcite50barytocalcite50barytocalcite50barytocalcite50barytocalcite50barytocalcite50barytocalcite50barytocalcite50barytocalcite50 #22: Ka; barytocalcite50barytocalcite50barytocalcite50barytocalcite50barytocalcite50barytocalcite50barytocalcite50barytocalcite50barytocalcite50barytocalcite50barytocalcite50barytocalcite50barytocalcite50barytocalcite50barytocalcite50barytocalcite50barytocalcite50barytocalcite50barytocalcite50barytocalcite50 #23: 20; barytocalcite50barytocalcite50barytocalcite50barytocalcite50barytocalcite50barytocalcite50barytocalcite50barytocalcite50barytocalcite50barytocalcite50barytocalcite50barytocalcite50barytocalcite50barytocalcite50barytocalcite50barytocalcite50barytocalcite50barytocalcite50barytocalcite50barytocalcite50 #24: 10; barytocalcite50barytocalcite50barytocalcite50barytocalcite50barytocalcite50barytocalcite50barytocalcite50barytocalcite50barytocalcite50barytocalcite50barytocalcite50barytocalcite50barytocalcite50barytocalcite50barytocalcite50barytocalcite50barytocalcite50barytocalcite50barytocalcite50barytocalcite50 #25: 600; barytocalcite50barytocalcite50barytocalcite50barytocalcite50barytocalcite50barytocalcite50barytocalcite50barytocalcite50barytocalcite50barytocalcite50barytocalcite50barytocalcite50barytocalcite50barytocalcite50barytocalcite50barytocalcite50barytocalcite50barytocalcite50barytocalcite50barytocalcite50 #26: -600; barytocalcite50barytocalcite50barytocalcite50barytocalcite50barytocalcite50barytocalcite50barytocalcite50barytocalcite50barytocalcite50barytocalcite50barytocalcite50barytocalcite50barytocalcite50barytocalcite50barytocalcite50barytocalcite50barytocalcite50barytocalcite50barytocalcite50barytocalcite50 #27: kspar-OR1
TAP | barytocalcite50barytocalcite50barytocalcite50barytocalcite50barytocalcite50barytocalcite50barytocalcite50barytocalcite50barytocalcite50barytocalcite50barytocalcite50barytocalcite50barytocalcite50barytocalcite50barytocalcite50barytocalcite50barytocalcite50barytocalcite50barytocalcite50barytocalcite50 #21: Zn; barytocalcite50barytocalcite50barytocalcite50barytocalcite50barytocalcite50barytocalcite50barytocalcite50barytocalcite50barytocalcite50barytocalcite50barytocalcite50barytocalcite50barytocalcite50barytocalcite50barytocalcite50barytocalcite50barytocalcite50barytocalcite50barytocalcite50barytocalcite50 #22: La; barytocalcite50barytocalcite50barytocalcite50barytocalcite50barytocalcite50barytocalcite50barytocalcite50barytocalcite50barytocalcite50barytocalcite50barytocalcite50barytocalcite50barytocalcite50barytocalcite50barytocalcite50barytocalcite50barytocalcite50barytocalcite50barytocalcite50barytocalcite50 #23: 20; barytocalcite50barytocalcite50barytocalcite50barytocalcite50barytocalcite50barytocalcite50barytocalcite50barytocalcite50barytocalcite50barytocalcite50barytocalcite50barytocalcite50barytocalcite50barytocalcite50barytocalcite50barytocalcite50barytocalcite50barytocalcite50barytocalcite50barytocalcite50 #24: 10; barytocalcite50barytocalcite50barytocalcite50barytocalcite50barytocalcite50barytocalcite50barytocalcite50barytocalcite50barytocalcite50barytocalcite50barytocalcite50barytocalcite50barytocalcite50barytocalcite50barytocalcite50barytocalcite50barytocalcite50barytocalcite50barytocalcite50barytocalcite50 #25: 600; barytocalcite50barytocalcite50barytocalcite50barytocalcite50barytocalcite50barytocalcite50barytocalcite50barytocalcite50barytocalcite50barytocalcite50barytocalcite50barytocalcite50barytocalcite50barytocalcite50barytocalcite50barytocalcite50barytocalcite50barytocalcite50barytocalcite50barytocalcite50 #26: -600; barytocalcite50barytocalcite50barytocalcite50barytocalcite50barytocalcite50barytocalcite50barytocalcite50barytocalcite50barytocalcite50barytocalcite50barytocalcite50barytocalcite50barytocalcite50barytocalcite50barytocalcite50barytocalcite50barytocalcite50barytocalcite50barytocalcite50barytocalcite50 #27: willemit2
TAP | barytocalcite50barytocalcite50barytocalcite50barytocalcite50barytocalcite50barytocalcite50barytocalcite50barytocalcite50barytocalcite50barytocalcite50barytocalcite50barytocalcite50barytocalcite50barytocalcite50barytocalcite50barytocalcite50barytocalcite50barytocalcite50barytocalcite50barytocalcite50 #21: Mg; barytocalcite50barytocalcite50barytocalcite50barytocalcite50barytocalcite50barytocalcite50barytocalcite50barytocalcite50barytocalcite50barytocalcite50barytocalcite50barytocalcite50barytocalcite50barytocalcite50barytocalcite50barytocalcite50barytocalcite50barytocalcite50barytocalcite50barytocalcite50 #22: Ka; barytocalcite50barytocalcite50barytocalcite50barytocalcite50barytocalcite50barytocalcite50barytocalcite50barytocalcite50barytocalcite50barytocalcite50barytocalcite50barytocalcite50barytocalcite50barytocalcite50barytocalcite50barytocalcite50barytocalcite50barytocalcite50barytocalcite50barytocalcite50 #23: 20; barytocalcite50barytocalcite50barytocalcite50barytocalcite50barytocalcite50barytocalcite50barytocalcite50barytocalcite50barytocalcite50barytocalcite50barytocalcite50barytocalcite50barytocalcite50barytocalcite50barytocalcite50barytocalcite50barytocalcite50barytocalcite50barytocalcite50barytocalcite50 #24: 10; barytocalcite50barytocalcite50barytocalcite50barytocalcite50barytocalcite50barytocalcite50barytocalcite50barytocalcite50barytocalcite50barytocalcite50barytocalcite50barytocalcite50barytocalcite50barytocalcite50barytocalcite50barytocalcite50barytocalcite50barytocalcite50barytocalcite50barytocalcite50 #25: 600; barytocalcite50barytocalcite50barytocalcite50barytocalcite50barytocalcite50barytocalcite50barytocalcite50barytocalcite50barytocalcite50barytocalcite50barytocalcite50barytocalcite50barytocalcite50barytocalcite50barytocalcite50barytocalcite50barytocalcite50barytocalcite50barytocalcite50barytocalcite50 #26: -600; barytocalcite50barytocalcite50barytocalcite50barytocalcite50barytocalcite50barytocalcite50barytocalcite50barytocalcite50barytocalcite50barytocalcite50barytocalcite50barytocalcite50barytocalcite50barytocalcite50barytocalcite50barytocalcite50barytocalcite50barytocalcite50barytocalcite50barytocalcite50 #27: dolom-s
TAP | barytocalcite50barytocalcite50barytocalcite50barytocalcite50barytocalcite50barytocalcite50barytocalcite50barytocalcite50barytocalcite50barytocalcite50barytocalcite50barytocalcite50barytocalcite50barytocalcite50barytocalcite50barytocalcite50barytocalcite50barytocalcite50barytocalcite50barytocalcite50 #21: Al; barytocalcite50barytocalcite50barytocalcite50barytocalcite50barytocalcite50barytocalcite50barytocalcite50barytocalcite50barytocalcite50barytocalcite50barytocalcite50barytocalcite50barytocalcite50barytocalcite50barytocalcite50barytocalcite50barytocalcite50barytocalcite50barytocalcite50barytocalcite50 #22: Ka; barytocalcite50barytocalcite50barytocalcite50barytocalcite50barytocalcite50barytocalcite50barytocalcite50barytocalcite50barytocalcite50barytocalcite50barytocalcite50barytocalcite50barytocalcite50barytocalcite50barytocalcite50barytocalcite50barytocalcite50barytocalcite50barytocalcite50barytocalcite50 #23: 20; barytocalcite50barytocalcite50barytocalcite50barytocalcite50barytocalcite50barytocalcite50barytocalcite50barytocalcite50barytocalcite50barytocalcite50barytocalcite50barytocalcite50barytocalcite50barytocalcite50barytocalcite50barytocalcite50barytocalcite50barytocalcite50barytocalcite50barytocalcite50 #24: 10; barytocalcite50barytocalcite50barytocalcite50barytocalcite50barytocalcite50barytocalcite50barytocalcite50barytocalcite50barytocalcite50barytocalcite50barytocalcite50barytocalcite50barytocalcite50barytocalcite50barytocalcite50barytocalcite50barytocalcite50barytocalcite50barytocalcite50barytocalcite50 #25: 600; barytocalcite50barytocalcite50barytocalcite50barytocalcite50barytocalcite50barytocalcite50barytocalcite50barytocalcite50barytocalcite50barytocalcite50barytocalcite50barytocalcite50barytocalcite50barytocalcite50barytocalcite50barytocalcite50barytocalcite50barytocalcite50barytocalcite50barytocalcite50 #26: -600; barytocalcite50barytocalcite50barytocalcite50barytocalcite50barytocalcite50barytocalcite50barytocalcite50barytocalcite50barytocalcite50barytocalcite50barytocalcite50barytocalcite50barytocalcite50barytocalcite50barytocalcite50barytocalcite50barytocalcite50barytocalcite50barytocalcite50barytocalcite50 #27: albite-Cr
PET | barytocalcite50barytocalcite50barytocalcite50barytocalcite50barytocalcite50barytocalcite50barytocalcite50barytocalcite50barytocalcite50barytocalcite50barytocalcite50barytocalcite50barytocalcite50barytocalcite50barytocalcite50barytocalcite50barytocalcite50barytocalcite50barytocalcite50barytocalcite50 #21: Ca; barytocalcite50barytocalcite50barytocalcite50barytocalcite50barytocalcite50barytocalcite50barytocalcite50barytocalcite50barytocalcite50barytocalcite50barytocalcite50barytocalcite50barytocalcite50barytocalcite50barytocalcite50barytocalcite50barytocalcite50barytocalcite50barytocalcite50barytocalcite50 #22: Ka; barytocalcite50barytocalcite50barytocalcite50barytocalcite50barytocalcite50barytocalcite50barytocalcite50barytocalcite50barytocalcite50barytocalcite50barytocalcite50barytocalcite50barytocalcite50barytocalcite50barytocalcite50barytocalcite50barytocalcite50barytocalcite50barytocalcite50barytocalcite50 #23: 20; barytocalcite50barytocalcite50barytocalcite50barytocalcite50barytocalcite50barytocalcite50barytocalcite50barytocalcite50barytocalcite50barytocalcite50barytocalcite50barytocalcite50barytocalcite50barytocalcite50barytocalcite50barytocalcite50barytocalcite50barytocalcite50barytocalcite50barytocalcite50 #24: 10; barytocalcite50barytocalcite50barytocalcite50barytocalcite50barytocalcite50barytocalcite50barytocalcite50barytocalcite50barytocalcite50barytocalcite50barytocalcite50barytocalcite50barytocalcite50barytocalcite50barytocalcite50barytocalcite50barytocalcite50barytocalcite50barytocalcite50barytocalcite50 #25: 600; barytocalcite50barytocalcite50barytocalcite50barytocalcite50barytocalcite50barytocalcite50barytocalcite50barytocalcite50barytocalcite50barytocalcite50barytocalcite50barytocalcite50barytocalcite50barytocalcite50barytocalcite50barytocalcite50barytocalcite50barytocalcite50barytocalcite50barytocalcite50 #26: -600; barytocalcite50barytocalcite50barytocalcite50barytocalcite50barytocalcite50barytocalcite50barytocalcite50barytocalcite50barytocalcite50barytocalcite50barytocalcite50barytocalcite50barytocalcite50barytocalcite50barytocalcite50barytocalcite50barytocalcite50barytocalcite50barytocalcite50barytocalcite50 #27: dolom-s
PET | barytocalcite50barytocalcite50barytocalcite50barytocalcite50barytocalcite50barytocalcite50barytocalcite50barytocalcite50barytocalcite50barytocalcite50barytocalcite50barytocalcite50barytocalcite50barytocalcite50barytocalcite50barytocalcite50barytocalcite50barytocalcite50barytocalcite50barytocalcite50 #21: Pb; barytocalcite50barytocalcite50barytocalcite50barytocalcite50barytocalcite50barytocalcite50barytocalcite50barytocalcite50barytocalcite50barytocalcite50barytocalcite50barytocalcite50barytocalcite50barytocalcite50barytocalcite50barytocalcite50barytocalcite50barytocalcite50barytocalcite50barytocalcite50 #22: Ma; barytocalcite50barytocalcite50barytocalcite50barytocalcite50barytocalcite50barytocalcite50barytocalcite50barytocalcite50barytocalcite50barytocalcite50barytocalcite50barytocalcite50barytocalcite50barytocalcite50barytocalcite50barytocalcite50barytocalcite50barytocalcite50barytocalcite50barytocalcite50 #23: 20; barytocalcite50barytocalcite50barytocalcite50barytocalcite50barytocalcite50barytocalcite50barytocalcite50barytocalcite50barytocalcite50barytocalcite50barytocalcite50barytocalcite50barytocalcite50barytocalcite50barytocalcite50barytocalcite50barytocalcite50barytocalcite50barytocalcite50barytocalcite50 #24: 10; barytocalcite50barytocalcite50barytocalcite50barytocalcite50barytocalcite50barytocalcite50barytocalcite50barytocalcite50barytocalcite50barytocalcite50barytocalcite50barytocalcite50barytocalcite50barytocalcite50barytocalcite50barytocalcite50barytocalcite50barytocalcite50barytocalcite50barytocalcite50 #25: 600; barytocalcite50barytocalcite50barytocalcite50barytocalcite50barytocalcite50barytocalcite50barytocalcite50barytocalcite50barytocalcite50barytocalcite50barytocalcite50barytocalcite50barytocalcite50barytocalcite50barytocalcite50barytocalcite50barytocalcite50barytocalcite50barytocalcite50barytocalcite50 #26: -600; barytocalcite50barytocalcite50barytocalcite50barytocalcite50barytocalcite50barytocalcite50barytocalcite50barytocalcite50barytocalcite50barytocalcite50barytocalcite50barytocalcite50barytocalcite50barytocalcite50barytocalcite50barytocalcite50barytocalcite50barytocalcite50barytocalcite50barytocalcite50 #27: wulfenite
LIF | barytocalcite50barytocalcite50barytocalcite50barytocalcite50barytocalcite50barytocalcite50barytocalcite50barytocalcite50barytocalcite50barytocalcite50barytocalcite50barytocalcite50barytocalcite50barytocalcite50barytocalcite50barytocalcite50barytocalcite50barytocalcite50barytocalcite50barytocalcite50 #21: Ba; barytocalcite50barytocalcite50barytocalcite50barytocalcite50barytocalcite50barytocalcite50barytocalcite50barytocalcite50barytocalcite50barytocalcite50barytocalcite50barytocalcite50barytocalcite50barytocalcite50barytocalcite50barytocalcite50barytocalcite50barytocalcite50barytocalcite50barytocalcite50 #22: La; barytocalcite50barytocalcite50barytocalcite50barytocalcite50barytocalcite50barytocalcite50barytocalcite50barytocalcite50barytocalcite50barytocalcite50barytocalcite50barytocalcite50barytocalcite50barytocalcite50barytocalcite50barytocalcite50barytocalcite50barytocalcite50barytocalcite50barytocalcite50 #23: 20; barytocalcite50barytocalcite50barytocalcite50barytocalcite50barytocalcite50barytocalcite50barytocalcite50barytocalcite50barytocalcite50barytocalcite50barytocalcite50barytocalcite50barytocalcite50barytocalcite50barytocalcite50barytocalcite50barytocalcite50barytocalcite50barytocalcite50barytocalcite50 #24: 10; barytocalcite50barytocalcite50barytocalcite50barytocalcite50barytocalcite50barytocalcite50barytocalcite50barytocalcite50barytocalcite50barytocalcite50barytocalcite50barytocalcite50barytocalcite50barytocalcite50barytocalcite50barytocalcite50barytocalcite50barytocalcite50barytocalcite50barytocalcite50 #25: 500; barytocalcite50barytocalcite50barytocalcite50barytocalcite50barytocalcite50barytocalcite50barytocalcite50barytocalcite50barytocalcite50barytocalcite50barytocalcite50barytocalcite50barytocalcite50barytocalcite50barytocalcite50barytocalcite50barytocalcite50barytocalcite50barytocalcite50barytocalcite50 #26: -500; barytocalcite50barytocalcite50barytocalcite50barytocalcite50barytocalcite50barytocalcite50barytocalcite50barytocalcite50barytocalcite50barytocalcite50barytocalcite50barytocalcite50barytocalcite50barytocalcite50barytocalcite50barytocalcite50barytocalcite50barytocalcite50barytocalcite50barytocalcite50 #27: NBS_K458
LIF | barytocalcite50barytocalcite50barytocalcite50barytocalcite50barytocalcite50barytocalcite50barytocalcite50barytocalcite50barytocalcite50barytocalcite50barytocalcite50barytocalcite50barytocalcite50barytocalcite50barytocalcite50barytocalcite50barytocalcite50barytocalcite50barytocalcite50barytocalcite50 #21: Mn; barytocalcite50barytocalcite50barytocalcite50barytocalcite50barytocalcite50barytocalcite50barytocalcite50barytocalcite50barytocalcite50barytocalcite50barytocalcite50barytocalcite50barytocalcite50barytocalcite50barytocalcite50barytocalcite50barytocalcite50barytocalcite50barytocalcite50barytocalcite50 #22: Ka; barytocalcite50barytocalcite50barytocalcite50barytocalcite50barytocalcite50barytocalcite50barytocalcite50barytocalcite50barytocalcite50barytocalcite50barytocalcite50barytocalcite50barytocalcite50barytocalcite50barytocalcite50barytocalcite50barytocalcite50barytocalcite50barytocalcite50barytocalcite50 #23: 20; barytocalcite50barytocalcite50barytocalcite50barytocalcite50barytocalcite50barytocalcite50barytocalcite50barytocalcite50barytocalcite50barytocalcite50barytocalcite50barytocalcite50barytocalcite50barytocalcite50barytocalcite50barytocalcite50barytocalcite50barytocalcite50barytocalcite50barytocalcite50 #24: 10; barytocalcite50barytocalcite50barytocalcite50barytocalcite50barytocalcite50barytocalcite50barytocalcite50barytocalcite50barytocalcite50barytocalcite50barytocalcite50barytocalcite50barytocalcite50barytocalcite50barytocalcite50barytocalcite50barytocalcite50barytocalcite50barytocalcite50barytocalcite50 #25: 500; barytocalcite50barytocalcite50barytocalcite50barytocalcite50barytocalcite50barytocalcite50barytocalcite50barytocalcite50barytocalcite50barytocalcite50barytocalcite50barytocalcite50barytocalcite50barytocalcite50barytocalcite50barytocalcite50barytocalcite50barytocalcite50barytocalcite50barytocalcite50 #26: -500; barytocalcite50barytocalcite50barytocalcite50barytocalcite50barytocalcite50barytocalcite50barytocalcite50barytocalcite50barytocalcite50barytocalcite50barytocalcite50barytocalcite50barytocalcite50barytocalcite50barytocalcite50barytocalcite50barytocalcite50barytocalcite50barytocalcite50barytocalcite50 #27: mncarb1
LIF | barytocalcite50barytocalcite50barytocalcite50barytocalcite50barytocalcite50barytocalcite50barytocalcite50barytocalcite50barytocalcite50barytocalcite50barytocalcite50barytocalcite50barytocalcite50barytocalcite50barytocalcite50barytocalcite50barytocalcite50barytocalcite50barytocalcite50barytocalcite50 #21: Fe; barytocalcite50barytocalcite50barytocalcite50barytocalcite50barytocalcite50barytocalcite50barytocalcite50barytocalcite50barytocalcite50barytocalcite50barytocalcite50barytocalcite50barytocalcite50barytocalcite50barytocalcite50barytocalcite50barytocalcite50barytocalcite50barytocalcite50barytocalcite50 #22: Ka; barytocalcite50barytocalcite50barytocalcite50barytocalcite50barytocalcite50barytocalcite50barytocalcite50barytocalcite50barytocalcite50barytocalcite50barytocalcite50barytocalcite50barytocalcite50barytocalcite50barytocalcite50barytocalcite50barytocalcite50barytocalcite50barytocalcite50barytocalcite50 #23: 20; barytocalcite50barytocalcite50barytocalcite50barytocalcite50barytocalcite50barytocalcite50barytocalcite50barytocalcite50barytocalcite50barytocalcite50barytocalcite50barytocalcite50barytocalcite50barytocalcite50barytocalcite50barytocalcite50barytocalcite50barytocalcite50barytocalcite50barytocalcite50 #24: 10; barytocalcite50barytocalcite50barytocalcite50barytocalcite50barytocalcite50barytocalcite50barytocalcite50barytocalcite50barytocalcite50barytocalcite50barytocalcite50barytocalcite50barytocalcite50barytocalcite50barytocalcite50barytocalcite50barytocalcite50barytocalcite50barytocalcite50barytocalcite50 #25: 500; barytocalcite50barytocalcite50barytocalcite50barytocalcite50barytocalcite50barytocalcite50barytocalcite50barytocalcite50barytocalcite50barytocalcite50barytocalcite50barytocalcite50barytocalcite50barytocalcite50barytocalcite50barytocalcite50barytocalcite50barytocalcite50barytocalcite50barytocalcite50 #26: -500; barytocalcite50barytocalcite50barytocalcite50barytocalcite50barytocalcite50barytocalcite50barytocalcite50barytocalcite50barytocalcite50barytocalcite50barytocalcite50barytocalcite50barytocalcite50barytocalcite50barytocalcite50barytocalcite50barytocalcite50barytocalcite50barytocalcite50barytocalcite50 #27: fayalite
LIF | barytocalcite50barytocalcite50barytocalcite50barytocalcite50barytocalcite50barytocalcite50barytocalcite50barytocalcite50barytocalcite50barytocalcite50barytocalcite50barytocalcite50barytocalcite50barytocalcite50barytocalcite50barytocalcite50barytocalcite50barytocalcite50barytocalcite50barytocalcite50 #21: Cr; barytocalcite50barytocalcite50barytocalcite50barytocalcite50barytocalcite50barytocalcite50barytocalcite50barytocalcite50barytocalcite50barytocalcite50barytocalcite50barytocalcite50barytocalcite50barytocalcite50barytocalcite50barytocalcite50barytocalcite50barytocalcite50barytocalcite50barytocalcite50 #22: Ka; barytocalcite50barytocalcite50barytocalcite50barytocalcite50barytocalcite50barytocalcite50barytocalcite50barytocalcite50barytocalcite50barytocalcite50barytocalcite50barytocalcite50barytocalcite50barytocalcite50barytocalcite50barytocalcite50barytocalcite50barytocalcite50barytocalcite50barytocalcite50 #23: 20; barytocalcite50barytocalcite50barytocalcite50barytocalcite50barytocalcite50barytocalcite50barytocalcite50barytocalcite50barytocalcite50barytocalcite50barytocalcite50barytocalcite50barytocalcite50barytocalcite50barytocalcite50barytocalcite50barytocalcite50barytocalcite50barytocalcite50barytocalcite50 #24: 10; barytocalcite50barytocalcite50barytocalcite50barytocalcite50barytocalcite50barytocalcite50barytocalcite50barytocalcite50barytocalcite50barytocalcite50barytocalcite50barytocalcite50barytocalcite50barytocalcite50barytocalcite50barytocalcite50barytocalcite50barytocalcite50barytocalcite50barytocalcite50 #25: 500; barytocalcite50barytocalcite50barytocalcite50barytocalcite50barytocalcite50barytocalcite50barytocalcite50barytocalcite50barytocalcite50barytocalcite50barytocalcite50barytocalcite50barytocalcite50barytocalcite50barytocalcite50barytocalcite50barytocalcite50barytocalcite50barytocalcite50barytocalcite50 #26: -500; barytocalcite50barytocalcite50barytocalcite50barytocalcite50barytocalcite50barytocalcite50barytocalcite50barytocalcite50barytocalcite50barytocalcite50barytocalcite50barytocalcite50barytocalcite50barytocalcite50barytocalcite50barytocalcite50barytocalcite50barytocalcite50barytocalcite50barytocalcite50 #27: chrom-s
LIF | barytocalcite50barytocalcite50barytocalcite50barytocalcite50barytocalcite50barytocalcite50barytocalcite50barytocalcite50barytocalcite50barytocalcite50barytocalcite50barytocalcite50barytocalcite50barytocalcite50barytocalcite50barytocalcite50barytocalcite50barytocalcite50barytocalcite50barytocalcite50 #21: Cu; barytocalcite50barytocalcite50barytocalcite50barytocalcite50barytocalcite50barytocalcite50barytocalcite50barytocalcite50barytocalcite50barytocalcite50barytocalcite50barytocalcite50barytocalcite50barytocalcite50barytocalcite50barytocalcite50barytocalcite50barytocalcite50barytocalcite50barytocalcite50 #22: Ka; barytocalcite50barytocalcite50barytocalcite50barytocalcite50barytocalcite50barytocalcite50barytocalcite50barytocalcite50barytocalcite50barytocalcite50barytocalcite50barytocalcite50barytocalcite50barytocalcite50barytocalcite50barytocalcite50barytocalcite50barytocalcite50barytocalcite50barytocalcite50 #23: 20; barytocalcite50barytocalcite50barytocalcite50barytocalcite50barytocalcite50barytocalcite50barytocalcite50barytocalcite50barytocalcite50barytocalcite50barytocalcite50barytocalcite50barytocalcite50barytocalcite50barytocalcite50barytocalcite50barytocalcite50barytocalcite50barytocalcite50barytocalcite50 #24: 10; barytocalcite50barytocalcite50barytocalcite50barytocalcite50barytocalcite50barytocalcite50barytocalcite50barytocalcite50barytocalcite50barytocalcite50barytocalcite50barytocalcite50barytocalcite50barytocalcite50barytocalcite50barytocalcite50barytocalcite50barytocalcite50barytocalcite50barytocalcite50 #25: 500; barytocalcite50barytocalcite50barytocalcite50barytocalcite50barytocalcite50barytocalcite50barytocalcite50barytocalcite50barytocalcite50barytocalcite50barytocalcite50barytocalcite50barytocalcite50barytocalcite50barytocalcite50barytocalcite50barytocalcite50barytocalcite50barytocalcite50barytocalcite50 #26: -500; barytocalcite50barytocalcite50barytocalcite50barytocalcite50barytocalcite50barytocalcite50barytocalcite50barytocalcite50barytocalcite50barytocalcite50barytocalcite50barytocalcite50barytocalcite50barytocalcite50barytocalcite50barytocalcite50barytocalcite50barytocalcite50barytocalcite50barytocalcite50 #27: cuprite
LIF | barytocalcite50barytocalcite50barytocalcite50barytocalcite50barytocalcite50barytocalcite50barytocalcite50barytocalcite50barytocalcite50barytocalcite50barytocalcite50barytocalcite50barytocalcite50barytocalcite50barytocalcite50barytocalcite50barytocalcite50barytocalcite50barytocalcite50barytocalcite50 #21: Ni; barytocalcite50barytocalcite50barytocalcite50barytocalcite50barytocalcite50barytocalcite50barytocalcite50barytocalcite50barytocalcite50barytocalcite50barytocalcite50barytocalcite50barytocalcite50barytocalcite50barytocalcite50barytocalcite50barytocalcite50barytocalcite50barytocalcite50barytocalcite50 #22: Ka; barytocalcite50barytocalcite50barytocalcite50barytocalcite50barytocalcite50barytocalcite50barytocalcite50barytocalcite50barytocalcite50barytocalcite50barytocalcite50barytocalcite50barytocalcite50barytocalcite50barytocalcite50barytocalcite50barytocalcite50barytocalcite50barytocalcite50barytocalcite50 #23: 20; barytocalcite50barytocalcite50barytocalcite50barytocalcite50barytocalcite50barytocalcite50barytocalcite50barytocalcite50barytocalcite50barytocalcite50barytocalcite50barytocalcite50barytocalcite50barytocalcite50barytocalcite50barytocalcite50barytocalcite50barytocalcite50barytocalcite50barytocalcite50 #24: 10; barytocalcite50barytocalcite50barytocalcite50barytocalcite50barytocalcite50barytocalcite50barytocalcite50barytocalcite50barytocalcite50barytocalcite50barytocalcite50barytocalcite50barytocalcite50barytocalcite50barytocalcite50barytocalcite50barytocalcite50barytocalcite50barytocalcite50barytocalcite50 #25: 500; barytocalcite50barytocalcite50barytocalcite50barytocalcite50barytocalcite50barytocalcite50barytocalcite50barytocalcite50barytocalcite50barytocalcite50barytocalcite50barytocalcite50barytocalcite50barytocalcite50barytocalcite50barytocalcite50barytocalcite50barytocalcite50barytocalcite50barytocalcite50 #26: -500; barytocalcite50barytocalcite50barytocalcite50barytocalcite50barytocalcite50barytocalcite50barytocalcite50barytocalcite50barytocalcite50barytocalcite50barytocalcite50barytocalcite50barytocalcite50barytocalcite50barytocalcite50barytocalcite50barytocalcite50barytocalcite50barytocalcite50barytocalcite50 #27: nidi